## Тех.карта_Модуль В
|  |  |  | № Тех.Карты: | [8 empty] | №1 Модуль В: В1
|  |  |  | Дата |  |  |  | 2023-03-08 | [5 empty] | Редакция | [9 empty] | Шифр
|  |  |  | Нормативные ссылки | [12 empty] | ГОСТ 16037-80
Разработал |  |  |  | Клименко А. А. | [12 empty] | Изготовитель
Место: |  |  |  | Ленинградская обл. 2023 | [12 empty] | Заказчик
Основной материал
№ | Марка материала |  |  |  |  | Группа |  |  |  | Условие доставки | [5 empty] | Толщина (мм) |  |  |  | Ø (мм) |  |  |  |  | Угол разделки |  |  | Примечание
[16 empty] | мин | макс |  |  | мин |  | макс.
1 | Ст20 |  |  |  |  | 14 | [9 empty] | 8 | 8 |  |  | 114 |  | 114 |  |  | 30+-3 |  |  | ________
2 | _____________ |  |  |  |  | ___ |  |  |  | ______________ | [5 empty] | __ | ___ |  |  | ___ |  | ___ |  |  | ___ |  |  | ________
Эскиз соединения | [17 empty] | Последовательность швов
S-S1 |  |  | b | [8 empty] | c | [5 empty] | e | [7 empty] | a, град +-3 |  |  | g
|  |  | Номин. |  |  |  | Пред. Откл. |  |  |  |  | Номин. |  |  | Пред. Откл. |  |  | Номин. |  |  |  | Пред. Откл. | [6 empty] | Номин. |  |  | Пред. Откл.
8 |  |  | 2 |  |  |  | +1 |  |  |  |  | 1 |  |  | +-0,5 |  |  | 13 |  |  |  | +3 |  |  |  | 30 |  |  | 1,5 |  |  | +1,5 -1,0
Тип соединения |  |  |  |  | Тип оборудования | [7 empty] | Подкладка |  |  |  | Одно/дву-сторонняя | [6 empty] | Слой |  |  | Способ прихваток |  |  | Сопло
С17 |  |  |  |  | труба/труба | [7 empty] | нет |  |  |  | односторонная | [6 empty] | 3 |  |  | 135 |  |  | РМТ/ММТ32
Положение св. |  |  |  |  | Высота наплавки | [7 empty] | Угол горелки,° |  |  |  | Вид каплепереноса | [6 empty] | Ø W (мм) |  |  | Угол горелки |  |  | вылет эл. (мм)
вертикальное наклонное горизонтальное |  |  |  |  | 0,5-4 | [7 empty] | ________ |  |  |  | _______ | [6 empty] | 1 |  |  | _______ |  |  | 9-12
Сварочный процесс
№ | Сварочный процесс |  |  | Защитный газ |  |  |  |  | Газ поддува |  |  |  | Материал присадки |  |  |  | Классификатор | [6 empty] | Сварочное оборудование |  |  |  |  | Колебания (мм) |  | примечание
1 | ИП(МП)135 |  |  | СО2+Аr |  |  |  |  | нет |  |  |  | КС-28 | [10 empty] | Kemppi Kempact 323R |  |  |  |  | круговые |  | корень
2 | ИП(МП)135 |  |  | СО2+Аr |  |  |  |  | нет |  |  |  | КС-28 | [10 empty] | Kemppi Kempact 323R |  |  |  |  | круговые |  | заполнение
3 | ИП(МП)135 |  |  | СО2+Аr |  |  |  |  | нет |  |  |  | КС-28 | [10 empty] | Kemppi Kempact 323R |  |  |  |  | круговые |  | облицовка
Параметры сварки
№ прохода |  | Ø присадки |  |  | Процесс |  |  |  | Wfs (м/мин) | [5 empty] | Ток (А) | [5 empty] | Расход газа (л/мин) | [5 empty] | Напряжение (В) |  |  |  | V св. (мм/мин)
[9 empty] | Мин |  |  |  | Макс |  | Мин |  | Макс |  |  |  | Мин |  |  | Макс |  |  | Мин |  | Макс
1 |  | 1 |  |  | ИП(МП) 135 |  |  |  | 360 |  |  |  | 420 |  | 140 |  | 160 |  |  |  | 10 |  |  | 16 |  |  | 18 |  | 23 |  | _____
Доп.Инфо. |  | Проход №1 – Корень. Наклон электрода
2 |  | 1,0 |  |  | ИП(МП)135 |  |  |  | 480 |  |  |  | 660 |  | 180 |  | 220 |  |  |  | 10 |  |  | 16 |  |  | 20 |  | 28 |  | _______
Доп.Инфо. |  | Проход №2 – Заполняющий слой. Наклон электрода
3 |  | 1,0 |  |  | ИП(МП) 135 |  |  |  | 480 |  |  |  | 660 |  | 180 |  | 220 |  |  |  | 10 |  |  | 16 |  |  | 20 |  | 28 |  | _____
Доп.Инфо. |  | Проход №3 – Валик в облицовочном слое. Наклон электрода
Термообработка
Мин. темп. предварительного прогрева | [10 empty] | Макс. темп. между проходами | [7 empty] | Метод |  |  |  | _____________________
___________ | [10 empty] | _______________ | [7 empty] | ____
термообработка после сварки
Температура | [10 empty] | Продолжительность | [7 empty] | ____________________________
__________________ | [10 empty] | _________
Дополнительные требования и рекомендации
Все слои сварки (корень, заполнение, облицовка) выполняем снизу вверх (на подъём). Далее все требования: стоп-точки и т.д.
ПЕРЕЧЕНЬ И ПОСЛЕДОВАТЕЛЬНОСТЬ ОПЕРАЦИЙ СБОРКИ И СВАРКИ
№ п/п |  | Операция | [6 empty] | Содержание операций
1 |  | Очистка | [6 empty] | Производим очистку околошовной зоны с лицевой стороны около 20 мм, с внутренней стороны до 10 мм. Очищаем от окалины, грязи.
2 |  | Подготовка Кромок | [6 empty] | _________________________________________________________
3 |  | Сборка | [6 empty] | Сборка производится с зазором согласно ГОСТУ 16037-80. Соединение С17. Зазор от 2 до +1 мм. Прихватки от 5 до 15 мм в количестве 4 шт. равномерно по окружности тем же способом и сварочным материалом, что и сварка.
4 |  | Сварка | [6 empty] | Перед сваркой произвести запил прихваточных швов. Сварка производится послойно с зачисткой каждого слоя.
Разработал | [8 empty] | Клименко Антон Александрович
Утвердил

## Тех.карта_Модуль В_1
|  |  |  | № Тех.Карты: | [8 empty] | №1 Модуль В: В2
|  |  |  | Дата |  |  |  | 2023-03-08 | [5 empty] | Редакция | [9 empty] | Шифр
|  |  |  | Нормативные ссылки | [12 empty] | ГОСТ 14771-76
Разработал |  |  |  | Клименко А. А. | [12 empty] | Изготовитель
Место: |  |  |  | Ленинградская обл. 2023 | [12 empty] | Заказчик
Основной материал
№ | Марка материала |  |  |  |  | Группа |  |  |  | Условие доставки | [5 empty] | Толщина (мм) |  |  |  | Ø (мм) |  |  |  |  | Угол разделки |  |  | Примечание
[16 empty] | мин | макс |  |  | мин |  | макс.
1 | Ст20 |  |  |  |  | 14 | [9 empty] | 10 | 10 |  |  | ___ |  | ___ |  |  | 20+-2 |  |  | ________
2 | _____________ |  |  |  |  | ___ |  |  |  | ______________ | [5 empty] | __ | ___ |  |  | ___ |  | ___ |  |  | ___ |  |  | ________
Эскиз соединения | [17 empty] | Последовательность швов
S-S1 |  |  | b | [8 empty] | c | [5 empty] | e | [7 empty] | a, град +- 2 |  |  | g
|  |  | Номин. |  |  |  | Пред. Откл. |  |  |  |  | Номин. |  |  | Пред. Откл. |  |  | Номин. |  |  |  | Пред. Откл. | [6 empty] | Номин. |  |  | Пред. Откл.
10 |  |  | 2,0 |  |  |  | +1,0 |  |  |  |  | 1 |  |  | +-0,5 |  |  | 16 |  |  |  | +4 |  |  |  | 20 |  |  | 2,0 |  |  | +2,0-1,5
Тип соединения |  |  |  |  | Тип оборудования | [7 empty] | Подкладка |  |  |  | Одно/дву-сторонняя | [6 empty] | Слой |  |  | Способ прихваток |  |  | Сопло
С17 |  |  |  |  | пластина/пластина | [7 empty] | нет |  |  |  | односторонная | [6 empty] | 3 |  |  | 135 |  |  | РМТ/ММТ32
Положение св. |  |  |  |  | Высота наплавки | [7 empty] | Угол горелки,° |  |  |  | Вид каплепереноса | [6 empty] | Ø W (мм) |  |  | Угол горелки |  |  | вылет эл. (мм)
вертикальное нижние горизонтальное |  |  |  |  | 2 +2,0 -1,5 | [7 empty] | ________ |  |  |  | _______ | [6 empty] | 1 |  |  | _______ |  |  | 9-12
Сварочный процесс
№ | Сварочный процесс |  |  | Защитный газ |  |  |  |  | Газ поддува |  |  |  | Материал присадки |  |  |  | Классификатор | [6 empty] | Сварочное оборудование |  |  |  |  | Колебания (мм) |  | примечание
1 | ИП(МП)135 |  |  | СО2+Аr |  |  |  |  | нет |  |  |  | КС-28 | [10 empty] | Kemppi Kempact 323R |  |  |  |  | круговые |  | корень
2 | ИП(МП)135 |  |  | СО2+Аr |  |  |  |  | нет |  |  |  | КС-28 | [10 empty] | Kemppi Kempact 323R |  |  |  |  | круговые |  | заполнение
3 | ИП(МП)135 |  |  | СО2+Аr |  |  |  |  | нет |  |  |  | КС-28 | [10 empty] | Kemppi Kempact 323R |  |  |  |  | круговые |  | облицовка
Параметры сварки
№ прохода |  | Ø присадки |  |  | Процесс |  |  |  | Wfs (м/мин) | [5 empty] | Ток (А) | [5 empty] | Расход газа (л/мин) | [5 empty] | Напряжение (В) |  |  |  | V св. (мм/мин)
[9 empty] | Мин |  |  |  | Макс |  | Мин |  | Макс |  |  |  | Мин |  |  | Макс |  |  | Мин |  | Макс
1 |  | 1 |  |  | ИП(МП) 135 |  |  |  | 360 |  |  |  | 420 |  | 140 |  | 160 |  |  |  | 10 |  |  | 16 |  |  | 18 |  | 23 |  | _____
Доп.Инфо. |  | Проход №1 – Корень. Наклон электрода
2 |  | 1,0 |  |  | ИП(МП)135 |  |  |  | 480 |  |  |  | 660 |  | 180 |  | 220 |  |  |  | 10 |  |  | 16 |  |  | 20 |  | 28 |  | _______
Доп.Инфо. |  | Проход №2 – Заполняющий слой. Наклон электрода
3 |  | 1,0 |  |  | ИП(МП) 135 |  |  |  | 480 |  |  |  | 660 |  | 180 |  | 220 |  |  |  | 10 |  |  | 16 |  |  | 20 |  | 28 |  | _____
Доп.Инфо. |  | Проход №3 – Валик в облицовочном слое. Наклон электрода
Термообработка
Мин. темп. предварительного прогрева | [10 empty] | Макс. темп. между проходами | [7 empty] | Метод |  |  |  | _____________________
___________ | [10 empty] | _______________ | [7 empty] | ____
термообработка после сварки
Температура | [10 empty] | Продолжительность | [7 empty] | ____________________________
__________________ | [10 empty] | _________
Дополнительные требования и рекомендации
Все слои сварки (корень, заполнение, облицовка) выполняем снизу вверх (на подъём). Далее все требования: стоп-точки и т.д.
ПЕРЕЧЕНЬ И ПОСЛЕДОВАТЕЛЬНОСТЬ ОПЕРАЦИЙ СБОРКИ И СВАРКИ
№ п/п |  | Операция | [6 empty] | Содержание операций
1 |  | Очистка | [6 empty] | Производим очистку околошовной зоны с лицевой стороны около 20 мм, с внутренней стороны до 10 мм. Очищаем от окалины, грязи.
2 |  | Подготовка Кромок | [6 empty] | ____________________________________________________
3 |  | Сборка | [6 empty] | Сборка производится с зазором согласно ГОСТУ 16037-80. Соединение С17. Зазор от 2 до +1 мм. Прихватки от 5 до 15 мм в количестве 2 шт. равномерно по краям соединения тем же способом и сварочным материалом, что и сварка.
4 |  | Сварка | [6 empty] | Перед сваркой произвести запил прихваточных швов. Сварка производится послойно с зачисткой каждого слоя.
Разработал | [8 empty] | Клименко Антон Александрович
Утвердил

## Тех.карта_Модуль В_2
|  |  |  | № Тех.Карты: | [8 empty] | №1 Модуль В: В3
|  |  |  | Дата |  |  |  | 2023-03-08 | [5 empty] | Редакция | [9 empty] | Шифр
|  |  |  | Нормативные ссылки | [12 empty] | ГОСТ 14771-76
Разработал |  |  |  | Клименко А. А. | [12 empty] | Изготовитель
Место: |  |  |  | Ленинградская обл. 2023 | [12 empty] | Заказчик
Основной материал
№ | Марка материала |  |  |  |  | Группа |  |  |  | Условие доставки | [5 empty] | Толщина (мм) |  |  |  | Ø (мм) |  |  |  |  | Угол разделки |  |  | Примечание
[16 empty] | мин | макс |  |  | мин |  | макс.
1 | Ст20 |  |  |  |  | 14 |  |  |  | ______________ | [5 empty] | 10 | 10 |  |  | ___ |  | ____ |  |  | _____ |  |  | ________
2 | _____________ |  |  |  |  | ___ |  |  |  | ______________ | [5 empty] | __ | ___ |  |  | ___ |  | ___ |  |  | ___ |  |  | ________
Эскиз соединения | [17 empty] | Последовательность швов
S=S1 |  |  | b | [8 empty] | К, мм | [5 empty] | e | [7 empty] | a, град +- 2 |  |  | g
|  |  | Номин. |  |  |  | Пред. Откл. |  |  |  |  | Номин. |  |  | Пред. Откл. |  |  | Номин. |  |  |  | Пред. Откл. | [6 empty] | Номин. |  |  | Пред. Откл.
10 |  |  | 0 |  |  |  | +1,5 |  |  |  |  | 10 |  |  | +2,0 |  |  | ______ |  |  |  | ______ |  |  |  | ______ |  |  | ______ |  |  | _____
Тип соединения |  |  |  |  | Тип оборудования | [7 empty] | Подкладка |  |  |  | Одно/дву-сторонняя | [6 empty] | Слой |  |  | Способ прихваток |  |  | Сопло
Т1 |  |  |  |  | пластина/пластина | [7 empty] | нет |  |  |  | односторонная | [6 empty] | 2-3 |  |  | 135 |  |  | РМТ/ММТ32
Положение св. |  |  |  |  | Высота наплавки | [7 empty] | Угол горелки,° |  |  |  | Вид каплепереноса | [6 empty] | Ø W (мм) |  |  | Угол горелки |  |  | вылет эл. (мм)
потолочное полупотолочное вертикальное нижнее |  |  |  |  | 10+2 | [7 empty] | ________ |  |  |  | _______ | [6 empty] | 1 |  |  | _______ |  |  | 9-12
Сварочный процесс
№ | Сварочный процесс |  |  | Защитный газ |  |  |  |  | Газ поддува |  |  |  | Материал присадки |  |  |  | Классификатор | [6 empty] | Сварочное оборудование |  |  |  |  | Колебания (мм) |  | примечание
1 | ИП(МП)135 |  |  | СО2+Аr |  |  |  |  | нет |  |  |  | КС-28 | [10 empty] | Kemppi Kempact 323R |  |  |  |  | круговые |  | корень
2 | ИП(МП)135 |  |  | СО2+Аr |  |  |  |  | нет |  |  |  | КС-28 | [10 empty] | Kemppi Kempact 323R |  |  |  |  | круговые |  | заполнение
3 | ИП(МП)135 |  |  | СО2+Аr |  |  |  |  | нет |  |  |  | КС-28 | [10 empty] | Kemppi Kempact 323R |  |  |  |  | круговые |  | облицовка
Параметры сварки
№ прохода |  | Ø присадки |  |  | Процесс |  |  |  | Wfs (м/мин) | [5 empty] | Ток (А) | [5 empty] | Расход газа (л/мин) | [5 empty] | Напряжение (В) |  |  |  | V св. (мм/мин)
[9 empty] | Мин |  |  |  | Макс |  | Мин |  | Макс |  |  |  | Мин |  |  | Макс |  |  | Мин |  | Макс
1 |  | 1 |  |  | ИП(МП) 135 |  |  |  | 360 |  |  |  | 420 |  | 140 |  | 160 |  |  |  | 10 |  |  | 16 |  |  | 18 |  | 23 |  | _____
Доп.Инфо. |  | Проход №1 – Корень. Наклон электрода
2 |  | 1,0 |  |  | ИП(МП)135 |  |  |  | 480 |  |  |  | 660 |  | 180 |  | 220 |  |  |  | 10 |  |  | 16 |  |  | 20 |  | 28 |  | _______
Доп.Инфо. |  | Проход №2 – Заполняющий слой. Наклон электрода
3 |  | 1,0 |  |  | ИП(МП) 135 |  |  |  | 480 |  |  |  | 660 |  | 180 |  | 220 |  |  |  | 10 |  |  | 16 |  |  | 20 |  | 28 |  | _____
Доп.Инфо. |  | Проход №3 – Валик в облицовочном слое. Наклон электрода
Термообработка
Мин. темп. предварительного прогрева | [10 empty] | Макс. темп. между проходами | [7 empty] | Метод |  |  |  | _____________________
___________ | [10 empty] | _______________ | [7 empty] | ____
термообработка после сварки
Температура | [10 empty] | Продолжительность | [7 empty] | ____________________________
__________________ | [10 empty] | _________
Дополнительные требования и рекомендации
Все слои сварки (корень, заполнение, облицовка) выполняем снизу вверх (на подъём). Далее все требования: стоп-точки и т.д.
ПЕРЕЧЕНЬ И ПОСЛЕДОВАТЕЛЬНОСТЬ ОПЕРАЦИЙ СБОРКИ И СВАРКИ
№ п/п |  | Операция | [6 empty] | Содержание операций
1 |  | Очистка | [6 empty] | Подготавливаем поверхность заготовок в том месте где будет сварной шов. Очищаем от окалины, грязи.
2 |  | Подготовка Кромок | [6 empty] | Если требуется зачистка кромки от шлака, обрабатываем (УШМ).
3 |  | Сборка | [6 empty] | Сборка производится согласно ГОСТУ 14771-76. Соединение Т1. Прихватки с торцов таврового саединения и по центру тыльной стороны согластно чертежу,тем же сварочным материалом, что и сварка.
4 |  | Сварка | [6 empty] | Сварка производится послойно с зачисткой каждого слоя.
Разработал | [8 empty] | Клименко Антон Александрович
Утвердил

## Тех.карта_Модуль_А
|  |  |  | № Тех.Карты: | [8 empty] | №1 Модуль А
|  |  |  | Дата |  |  |  | 2023-03-08 | [5 empty] | Редакция | [9 empty] | Шифр
|  |  |  | Нормативные ссылки | [12 empty] | ГОСТ 16037-80
Разработал |  |  |  | Клименко А. А. | [12 empty] | Изготовитель
Место: |  |  |  | Ленинградская обл. 2023 | [12 empty] | Заказчик
Основной материал
№ | Марка материала |  |  |  |  | Группа |  |  |  | Условие доставки | [5 empty] | Толщина (мм) |  |  |  | Ø (мм) |  |  |  |  | Угол разделки |  |  | Примечание
[16 empty] | мин | макс |  |  | мин |  | макс.
1 | Ст20 |  |  |  |  | 14 | [9 empty] | 8 | 8 |  |  | 114 |  | 114 |  |  | 30+-3 |  |  | ________
2 | _____________ |  |  |  |  | ___ |  |  |  | ______________ | [5 empty] | __ | ___ |  |  | ___ |  | ___ |  |  | ___ |  |  | ________
Эскиз соединения | [17 empty] | Последовательность швов
S-S1 |  |  | b | [8 empty] | c | [5 empty] | e | [7 empty] | a, град +- 3 |  |  | g
|  |  | Номин. |  |  |  | Пред. Откл. |  |  |  |  | Номин. |  |  | Пред. Откл. |  |  | Номин. |  |  |  | Пред. Откл. | [6 empty] | Номин. |  |  | Пред. Откл.
10 |  |  | 2,0 |  |  |  | +1,0 |  |  |  |  | 1,0 |  |  | +-0,5 |  |  | 16 |  |  |  | +4 |  |  |  | 30 |  |  | 2,0 |  |  | +2 -1,5
Тип соединения |  |  |  |  | Тип оборудования | [7 empty] | Подкладка |  |  |  | Одно/дву-сторонняя | [6 empty] | Слой |  |  | Способ прихваток |  |  | Сопло
С17 |  |  |  |  | труба/труба | [7 empty] | нет |  |  |  | односторонная | [6 empty] | 3 |  |  | 111 |  |  | ______
Положение св. |  |  |  |  | Высота наплавки | [7 empty] | Угол горелки,° |  |  |  | Вид каплепереноса | [6 empty] | Ø W (мм) |  |  | Угол горелки |  |  | вылет эл. (мм)
вертикальное наклонное горизонтальное |  |  |  |  | 0,5-4 | [7 empty] | ________ |  |  |  | _______ | [6 empty] | 2,6: 3: 4 |  |  | _______ |  |  | _______
Сварочный процесс
№ | Сварочный процесс |  |  | Защитный газ |  |  |  |  | Газ поддува |  |  |  | Материал присадки |  |  |  | Классификатор | [6 empty] | Сварочное оборудование |  |  |  |  | Колебания (мм) |  | примечание
1 | (РД)111 |  |  | ____ |  |  |  |  | нет |  |  |  | УОНИИ 13/55 |  |  |  | ______ | [6 empty] | Kemppi MasterTig MLS 2300 AC/DC |  |  |  |  | круговые |  | корень
2 | (РД)111 |  |  | _____ |  |  |  |  | нет |  |  |  | УОНИИ 13/55 |  |  |  | ______ | [6 empty] | Kemppi MasterTig MLS 2300 AC/DC |  |  |  |  | круговые |  | заполнение
3 | (РД)111 |  |  | ____ |  |  |  |  | нет |  |  |  | УОНИИ 13/55 |  |  |  | ______ | [6 empty] | Kemppi MasterTig MLS 2300 AC/DC |  |  |  |  | круговые |  | облицовка
Параметры сварки
№ прохода |  | Ø присадки |  |  | Процесс |  |  |  | Wfs (м/мин) | [5 empty] | Ток (А) | [5 empty] | Расход газа (л/мин) | [5 empty] | Напряжение (В) |  |  |  | V св. (мм/мин)
[9 empty] | Мин |  |  |  | Макс |  | Мин |  | Макс |  |  |  | Мин |  |  | Макс |  |  | Мин |  | Макс
1 |  | 2.6 |  |  | (РД)111 |  |  |  | ____ |  |  |  | ____ |  | 75 |  | 105 |  |  |  | _____ |  |  | _____ |  |  | _____ |  | _____ |  | _____
Доп.Инфо. |  | Проход №1 – Корень. Наклон электрода
2 |  | 3 |  |  | (РД)111 |  |  |  | ____ |  |  |  | ____ |  | 90 |  | 120 |  |  |  | ____ |  |  | ____ |  |  | ____ |  | ____ |  | _______
Доп.Инфо. |  | Проход №2 – Заполняющий слой. Наклон электрода
3 |  | 3 |  |  | (РД)111 |  |  |  | ____ |  |  |  | _____ |  | 90 |  | 120 |  |  |  | ____ |  |  | ____ |  |  | ____ |  | ____ |  | _____
Доп.Инфо. |  | Проход №3 – Валик в облицовочном слое. Наклон электрода
Термообработка
Мин. темп. предварительного прогрева | [10 empty] | Макс. темп. между проходами | [7 empty] | Метод |  |  |  | _____________________
___________ | [10 empty] | _______________ | [7 empty] | ____
термообработка после сварки
Температура | [10 empty] | Продолжительность | [7 empty] | ____________________________
__________________ | [10 empty] | _________
Дополнительные требования и рекомендации
Все слои сварки (корень, заполнение, облицовка) выполняем снизу вверх (на подъём). Далее все требования: стоп-точки и т.д.
ПЕРЕЧЕНЬ И ПОСЛЕДОВАТЕЛЬНОСТЬ ОПЕРАЦИЙ СБОРКИ И СВАРКИ
№ п/п |  | Операция | [6 empty] | Содержание операций
1 |  | Очистка | [6 empty] | Производим очистку околошовной зоны с лицевой стороны около 20 мм, с внутренней стороны до 10 мм. Очищаем от окалины, грязи.
2 |  | Подготовка Кромок | [6 empty] | ________________________________________________
3 |  | Сборка | [6 empty] | Сборка производится с зазором согласно ГОСТУ 16037-80. Соединение С17. Зазор от 2 до +1 мм. Прихватки от 5 до 15 мм в количестве 4 шт. равномерно по окружности тем же способом и сварочным материалом, что и сварка.
4 |  | Сварка | [6 empty] | Перед сваркой произвести запил прихваточных швов. Сварка производится послойно с зачисткой каждого слоя.
Разработал | [8 empty] | Клименко Антон Александрович
Утвердил

## Тех.карта_Модуль А_1
|  |  |  | № Тех.Карты: | [8 empty] | №1 Модуль А: А2
|  |  |  | Дата |  |  |  | 2023-03-08 | [5 empty] | Редакция | [9 empty] | Шифр
|  |  |  | Нормативные ссылки | [12 empty] | ГОСТ 5264-80
Разработал |  |  |  | Клименко А. А. | [12 empty] | Изготовитель
Место: |  |  |  | Ленинградская обл. 2023 | [12 empty] | Заказчик
Основной материал
№ | Марка материала |  |  |  |  | Группа |  |  |  | Условие доставки | [5 empty] | Толщина (мм) |  |  |  | Ø (мм) |  |  |  |  | Угол разделки |  |  | Примечание
[16 empty] | мин | макс |  |  | мин |  | макс.
1 | Ст20 |  |  |  |  | 14 | [9 empty] | 10 | 10 |  |  | ___ |  | ___ |  |  | 25+-2 |  |  | ________
2 | _____________ |  |  |  |  | ___ |  |  |  | ______________ | [5 empty] | __ | ___ |  |  | ___ |  | ___ |  |  | ___ |  |  | ________
Эскиз соединения | [17 empty] | Последовательность швов
S-S1 |  |  | b | [8 empty] | c | [5 empty] | e | [7 empty] | a, град +- 2 |  |  | g
|  |  | Номин. |  |  |  | Пред. Откл. |  |  |  |  | Номин. |  |  | Пред. Откл. |  |  | Номин. |  |  |  | Пред. Откл. | [6 empty] | Номин. |  |  | Пред. Откл.
10 |  |  | _____ |  |  |  | _____ |  |  |  |  | _____ |  |  | ______ |  |  | 16 |  |  |  | +-2 |  |  |  | 25 |  |  | 0,5 |  |  | +1,5 -0,5
Тип соединения |  |  |  |  | Тип оборудования | [7 empty] | Подкладка |  |  |  | Одно/дву-сторонняя | [6 empty] | Слой |  |  | Способ прихваток |  |  | Сопло
С17 |  |  |  |  | пластина/пластина | [7 empty] | нет |  |  |  | односторонная | [6 empty] | 3 |  |  | 111 |  |  | _____
Положение св. |  |  |  |  | Высота наплавки | [7 empty] | Угол горелки,° |  |  |  | Вид каплепереноса | [6 empty] | Ø W (мм) |  |  | Угол горелки |  |  | вылет эл. (мм)
вертикальное горизонтальное потолочное нижние |  |  |  |  | 0-2,0 | [7 empty] | ________ |  |  |  | _______ | [6 empty] | 2,5: 3: 4 |  |  | _______ |  |  | _____
Сварочный процесс
№ | Сварочный процесс |  |  | Защитный газ |  |  |  |  | Газ поддува |  |  |  | Материал присадки |  |  |  | Классификатор | [6 empty] | Сварочное оборудование |  |  |  |  | Колебания (мм) |  | примечание
1 | (РД)111 |  |  | _____ |  |  |  |  | нет |  |  |  | УОНИИ 13/55 |  |  |  | _____ | [6 empty] | Kemppi MasterTig MLS 2300 AC/DC |  |  |  |  | круговые |  | корень
2 | (РД)111 |  |  | _____ |  |  |  |  | нет |  |  |  | УОНИИ 13/55 |  |  |  | ______ | [6 empty] | Kemppi MasterTig MLS 2300 AC/DC |  |  |  |  | круговые |  | заполнение
3 | (РД)111 |  |  | _____ |  |  |  |  | нет |  |  |  | УОНИИ 13/55 |  |  |  | _____ | [6 empty] | Kemppi MasterTig MLS 2300 AC/DC |  |  |  |  | круговые |  | облицовка
Параметры сварки
№ прохода |  | Ø присадки |  |  | Процесс |  |  |  | Wfs (м/мин) | [5 empty] | Ток (А) | [5 empty] | Расход газа (л/мин) | [5 empty] | Напряжение (В) |  |  |  | V св. (мм/мин)
[9 empty] | Мин |  |  |  | Макс |  | Мин |  | Макс |  |  |  | Мин |  |  | Макс |  |  | Мин |  | Макс
1 |  | 2.5 |  |  | (РД)111 |  |  |  | ____ |  |  |  | _____ |  | 75 |  | 105 |  |  |  | ____ |  |  | ____ |  |  | ____ |  | _____ |  | _____
Доп.Инфо. |  | Проход №1 – Корень. Наклон электрода
2 |  | 3 |  |  | (РД)111 |  |  |  | _____ |  |  |  | ____ |  | 90 |  | 120 |  |  |  | ____ |  |  | ____ |  |  | _____ |  | _____ |  | _______
Доп.Инфо. |  | Проход №2 – Заполняющий слой. Наклон электрода
3 |  | 3 |  |  | (РД)111 |  |  |  | _____ |  |  |  | ____ |  | 90 |  | 120 |  |  |  | _____ |  |  | ____ |  |  | _____ |  | ____ |  | _____
Доп.Инфо. |  | Проход №3 – Валик в облицовочном слое. Наклон электрода
Термообработка
Мин. темп. предварительного прогрева | [10 empty] | Макс. темп. между проходами | [7 empty] | Метод |  |  |  | _____________________
___________ | [10 empty] | _______________ | [7 empty] | ____
термообработка после сварки
Температура | [10 empty] | Продолжительность | [7 empty] | ____________________________
__________________ | [10 empty] | _________
Дополнительные требования и рекомендации
Все слои сварки (корень, заполнение, облицовка) выполняем снизу вверх (на подъём). Далее все требования: стоп-точки и т.д.
ПЕРЕЧЕНЬ И ПОСЛЕДОВАТЕЛЬНОСТЬ ОПЕРАЦИЙ СБОРКИ И СВАРКИ
№ п/п |  | Операция | [6 empty] | Содержание операций
1 |  | Очистка | [6 empty] | Производим очистку околошовной зоны с лицевой стороны около 20 мм, с внутренней стороны до 10 мм. Очищаем от окалины, грязи.
2 |  | Подготовка Кромок | [6 empty] | ________________________________________________________
3 |  | Сборка | [6 empty] | Сборка производится с зазором согласно ГОСТУ 5264-80. Соединение С17. Прихватки от 5 до 15 мм в количестве 2 шт. по краям заготовок тем же способом и сварочным материалом, что и сварка.
4 |  | Сварка | [6 empty] | Перед сваркой произвести запил прихваточных швов. Сварка производится послойно с зачисткой каждого слоя.
Разработал | [8 empty] | Клименко Антон Александрович
Утвердил

## Тех.карта_Модуль А_2
|  |  |  | № Тех.Карты: | [8 empty] | №1 Модуль А: А3
|  |  |  | Дата |  |  |  | 2023-03-08 | [5 empty] | Редакция | [9 empty] | Шифр
|  |  |  | Нормативные ссылки | [12 empty] | ГОСТ 5264-80
Разработал |  |  |  | Клименко А. А. | [12 empty] | Изготовитель
Место: |  |  |  | Ленинградская обл. 2023 | [12 empty] | Заказчик
Основной материал
№ | Марка материала |  |  |  |  | Группа |  |  |  | Условие доставки | [5 empty] | Толщина (мм) |  |  |  | Ø (мм) |  |  |  |  | Угол разделки |  |  | Примечание
[16 empty] | мин | макс |  |  | мин |  | макс.
1 | Ст20 |  |  |  |  | 14 | [9 empty] | 10 | 10 |  |  | ___ |  | ___ |  |  | _____ |  |  | ________
2 | _____________ |  |  |  |  | ___ |  |  |  | ______________ | [5 empty] | __ | ___ |  |  | ___ |  | ___ |  |  | ___ |  |  | ________
Эскиз соединения | [17 empty] | Последовательность швов
S-S1 |  |  | b | [8 empty] | К, мм | [5 empty] | e | [7 empty] | a, град +- 2 |  |  | g
|  |  | Номин. |  |  |  | Пред. Откл. |  |  |  |  | Номин. |  |  | Пред. Откл. |  |  | Номин. |  |  |  | Пред. Откл. | [6 empty] | Номин. |  |  | Пред. Откл.
10 |  |  | 0 |  |  |  | +2 |  |  |  |  | 10 |  |  | +2 |  |  | ____ |  |  |  | ____ |  |  |  | ____ |  |  | ____ |  |  | ____
Тип соединения |  |  |  |  | Тип оборудования | [7 empty] | Подкладка |  |  |  | Одно/дву-сторонняя | [6 empty] | Слой |  |  | Способ прихваток |  |  | Сопло
Т1 |  |  |  |  | пластина/пластина | [7 empty] | нет |  |  |  | односторонная | [6 empty] | 2-3 |  |  | 111 |  |  | ____
Положение св. |  |  |  |  | Высота наплавки | [7 empty] | Угол горелки,° |  |  |  | Вид каплепереноса | [6 empty] | Ø W (мм) |  |  | Угол горелки |  |  | вылет эл. (мм)
потолочное полупотолочное вертикальное нижнее |  |  |  |  | 10 | [7 empty] | ________ |  |  |  | _______ | [6 empty] | 2,5: 3: 4 |  |  | _______ |  |  | _____
Сварочный процесс
№ | Сварочный процесс |  |  | Защитный газ |  |  |  |  | Газ поддува |  |  |  | Материал присадки |  |  |  | Классификатор | [6 empty] | Сварочное оборудование |  |  |  |  | Колебания (мм) |  | примечание
1 | (РД)111 |  |  | _____ |  |  |  |  | нет |  |  |  | УОНИИ 13/55 |  |  |  | _____ | [6 empty] | Kemppi MasterTig MLS 2300 AC/DC |  |  |  |  | круговые |  | корень
2 | (РД)111 |  |  | _____ |  |  |  |  | нет |  |  |  | УОНИИ 13/55 |  |  |  | _____ | [6 empty] | Kemppi MasterTig MLS 2300 AC/DC |  |  |  |  | круговые |  | заполнение
3 | (РД)111 |  |  | _____ |  |  |  |  | нет |  |  |  | УОНИИ 13/55 |  |  |  | _____ | [6 empty] | Kemppi MasterTig MLS 2300 AC/DC |  |  |  |  | круговые |  | облицовка
Параметры сварки
№ прохода |  | Ø присадки |  |  | Процесс |  |  |  | Wfs (м/мин) | [5 empty] | Ток (А) | [5 empty] | Расход газа (л/мин) | [5 empty] | Напряжение (В) |  |  |  | V св. (мм/мин)
[9 empty] | Мин |  |  |  | Макс |  | Мин |  | Макс |  |  |  | Мин |  |  | Макс |  |  | Мин |  | Макс
1 |  | 2.5 |  |  | (РД)111 |  |  |  | ____ |  |  |  | ____ |  | 75 |  | 105 |  |  |  | ____ |  |  | ____ |  |  | ____ |  | ____ |  | _____
Доп.Инфо. |  | Проход №1 – Корень. Наклон электрода
2 |  | 3 |  |  | (РД)111 |  |  |  | _____ |  |  |  | _____ |  | 90 |  | 120 |  |  |  | ____ |  |  | ____ |  |  | ____ |  | ____ |  | _______
Доп.Инфо. |  | Проход №2 – Заполняющий слой. Наклон электрода
3 |  | 3 |  |  | (РД)111 |  |  |  | ____ |  |  |  | ____ |  | 90 |  | 120 |  |  |  | ____ |  |  | ___ |  |  | ____ |  | ____ |  | _____
Доп.Инфо. |  | Проход №3 – Валик в облицовочном слое. Наклон электрода
Термообработка
Мин. темп. предварительного прогрева | [10 empty] | Макс. темп. между проходами | [7 empty] | Метод |  |  |  | _____________________
___________ | [10 empty] | _______________ | [7 empty] | ____
термообработка после сварки
Температура | [10 empty] | Продолжительность | [7 empty] | ____________________________
__________________ | [10 empty] | _________
Дополнительные требования и рекомендации
Все слои сварки (корень, заполнение, облицовка) выполняем снизу вверх (на подъём). Далее все требования: стоп-точки и т.д.
ПЕРЕЧЕНЬ И ПОСЛЕДОВАТЕЛЬНОСТЬ ОПЕРАЦИЙ СБОРКИ И СВАРКИ
№ п/п |  | Операция | [6 empty] | Содержание операций
1 |  | Очистка | [6 empty] | Подготавливаем поверхность заготовок в том месте где будет сварной шов. Очищаем от окалины, грязи.
2 |  | Подготовка Кромок | [6 empty] | Если требуется зачистка кромки от шлака, обрабатываем (УШМ).
3 |  | Сборка | [6 empty] | Сборка производится согласно ГОСТУ 5264-80. Соединение Т1. Прихватки с торцов таврового саединения и по центру тыльной стороны согластно чертежу,тем же сварочным материалом, что и сварка.
4 |  | Сварка | [6 empty] | Сварка производится послойно с зачисткой каждого слоя.
Разработал | [8 empty] | Клименко Антон Александрович
Утвердил

## Тех.карта_Модуль_Б
|  |  |  | № Тех.Карты: | [8 empty] | №1 Модуль Б №1
|  |  |  | Дата |  |  |  | 2023-03-08 | [5 empty] | Редакция | [9 empty] | Шифр
|  |  |  | Нормативные ссылки | [12 empty] | ГОСТ 5264-80
Разработал |  |  |  | Клименко А. А. | [12 empty] | Изготовитель
Место: |  |  |  | Ленинградская обл. 2023 | [12 empty] | Заказчик
Основной материал
№ | Марка материала |  |  |  |  | Группа |  |  |  | Условие доставки | [5 empty] | Толщина (мм) |  |  |  | Ø (мм) |  |  |  |  | Угол разделки |  |  | Примечание
[16 empty] | мин | макс |  |  | мин |  | макс.
1 | Ст20 |  |  |  |  | 14 | [9 empty] | 4 | 4 |  |  | ___ |  | ___ |  |  | ____ |  |  | ________
2 | _____________ |  |  |  |  | ___ |  |  |  | ______________ | [5 empty] | __ | ___ |  |  | ___ |  | ___ |  |  | ___ |  |  | ________
Эскиз соединения | [17 empty] | Последовательность швов
S-S1 |  |  | b | [8 empty] | К, мм | [5 empty] | e | [7 empty] | a, град +- 2 |  |  | g
|  |  | Номин. |  |  |  | Пред. Откл. |  |  |  |  | Номин. |  |  | Пред. Откл. |  |  | Номин. |  |  |  | Пред. Откл. | [6 empty] | Номин. |  |  | Пред. Откл.
4 |  |  | 0 |  |  |  | +2 |  |  |  |  | 4 |  |  | 0 |  |  | ____ |  |  |  | ____ |  |  |  | ____ |  |  | ___ |  |  | ___
Тип соединения |  |  |  |  | Тип оборудования | [7 empty] | Подкладка |  |  |  | Одно/дву-сторонняя | [6 empty] | Слой |  |  | Способ прихваток |  |  | Сопло
Т1 |  |  |  |  | пластина/пластина | [7 empty] | нет |  |  |  | односторонная | [6 empty] | 1 |  |  | 111 |  |  | ____
Положение св. |  |  |  |  | Высота наплавки | [7 empty] | Угол горелки,° |  |  |  | Вид каплепереноса | [6 empty] | Ø W (мм) |  |  | Угол горелки |  |  | вылет эл. (мм)
нижнее |  |  |  |  | 4 | [7 empty] | ________ |  |  |  | _______ | [6 empty] | 2,5: 3: 4 |  |  | _______ |  |  | ____
Сварочный процесс
№ | Сварочный процесс |  |  | Защитный газ |  |  |  |  | Газ поддува |  |  |  | Материал присадки |  |  |  | Классификатор | [6 empty] | Сварочное оборудование |  |  |  |  | Колебания (мм) |  | примечание
1 | (РД)111 |  |  | _____ |  |  |  |  | нет |  |  |  | ОЗС-12 | [10 empty] | Kemppi MasterTig MLS 2300 AC/DC |  |  |  |  | круговые |  | лицевой
Параметры сварки
№ прохода |  | Ø присадки |  |  | Процесс |  |  |  | Wfs (м/мин) | [5 empty] | Ток (А) | [5 empty] | Расход газа (л/мин) | [5 empty] | Напряжение (В) |  |  |  | V св. (мм/мин)
[9 empty] | Мин |  |  |  | Макс |  | Мин |  | Макс |  |  |  | Мин |  |  | Макс |  |  | Мин |  | Макс
1 |  | 2.5 |  |  | (РД)111 |  |  |  | ___ |  |  |  | ___ |  | 75 |  | 105 |  |  |  | ____ |  |  | ____ |  |  | ____ |  | ____ |  | _____
1 |  | 3 |  |  | (РД)111 |  |  |  | ___ |  |  |  | ___ |  | 90 |  | 120 |  |  |  | ____ |  |  | ____ |  |  | ____ |  | _____ |  | _______
1 |  | 4 |  |  | (РД)111 |  |  |  | ____ |  |  |  | ___ |  | 120 |  | 150 |  |  |  | ____ |  |  | ___ |  |  | _____ |  | ____ |  | _____
Термообработка
Мин. темп. предварительного прогрева | [10 empty] | Макс. темп. между проходами | [7 empty] | Метод |  |  |  | _____________________
___________ | [10 empty] | _______________ | [7 empty] | ____
термообработка после сварки
Температура | [10 empty] | Продолжительность | [7 empty] | ____________________________
__________________ | [10 empty] | _________
Дополнительные требования и рекомендации
Сварные швы выполняются за один проход.
ПЕРЕЧЕНЬ И ПОСЛЕДОВАТЕЛЬНОСТЬ ОПЕРАЦИЙ СБОРКИ И СВАРКИ
№ п/п |  | Операция | [6 empty] | Содержание операций
1 |  | Очистка | [6 empty] | Производим очистку заготовок . Очищаем от окалины, грязи.
2 |  | Подготовка Кромок | [6 empty] | ______________________________________
3 |  | Сборка | [6 empty] | Сборка производится в любом пространственном положении. Прихватки до 10 мм в количестве, тем же способом и сварочным материалом, что и сварка.
4 |  | Сварка | [6 empty] | Сварку производим относительно базовой пластины, допускается врощение вокруг своей оси.
Разработал | [8 empty] | Клименко Антон Александрович
Утвердил

## Тех.карта_Модуль Б_1
|  |  |  | № Тех.Карты: | [8 empty] | №1 Модуль Б №2
|  |  |  | Дата |  |  |  | 2023-03-08 | [5 empty] | Редакция | [9 empty] | Шифр
|  |  |  | Нормативные ссылки | [12 empty] | ГОСТ 11534-75
Разработал |  |  |  | Клименко А. А. | [12 empty] | Изготовитель
Место: |  |  |  | Ленинградская обл. 2023 | [12 empty] | Заказчик
Основной материал
№ | Марка материала |  |  |  |  | Группа |  |  |  | Условие доставки | [5 empty] | Толщина (мм) |  |  |  | Ø (мм) |  |  |  |  | Угол разделки |  |  | Примечание
[16 empty] | мин | макс |  |  | мин |  | макс.
1 | Ст20 |  |  |  |  | 14 | [9 empty] | 4 | 4 |  |  | ____ |  | ___ |  |  | ____ |  |  | ________
2 | _____________ |  |  |  |  | ___ |  |  |  | ______________ | [5 empty] | __ | ___ |  |  | ___ |  | ___ |  |  | ___ |  |  | ________
Эскиз соединения | [17 empty] | Последовательность швов
S-S1 |  |  | e=g | [8 empty] | b | [5 empty] | e | [7 empty] | a, град +- 2 |  |  | g
|  |  | Номин. |  |  |  | Пред. Откл. |  |  |  |  | Номин. |  |  | Пред. Откл. |  |  | Номин. |  |  |  | Пред. Откл. | [6 empty] | Номин. |  |  | Пред. Откл.
4 |  |  | 4 |  |  |  | +2 -1 |  |  |  |  | 0 |  |  | +2
Тип соединения |  |  |  |  | Тип оборудования | [7 empty] | Подкладка |  |  |  | Одно/дву-сторонняя | [6 empty] | Слой |  |  | Способ прихваток |  |  | Сопло
Т5 |  |  |  |  | пластина/пластина | [7 empty] | нет |  |  |  | односторонная | [6 empty] | 1 |  |  | 111 |  |  | _____
Положение св. |  |  |  |  | Высота наплавки | [7 empty] | Угол горелки,° |  |  |  | Вид каплепереноса | [6 empty] | Ø W (мм) |  |  | Угол горелки |  |  | вылет эл. (мм)
нижнее |  |  |  |  | 4 | [7 empty] | ________ |  |  |  | _______ | [6 empty] | 2,5: 3: 4 |  |  | _______ |  |  | _____
Сварочный процесс
№ | Сварочный процесс |  |  | Защитный газ |  |  |  |  | Газ поддува |  |  |  | Материал присадки |  |  |  | Классификатор | [6 empty] | Сварочное оборудование |  |  |  |  | Колебания (мм) |  | примечание
1 | (РД)111 |  |  | ____ |  |  |  |  | нет |  |  |  | ОЗС-12 | [10 empty] | Kemppi MasterTig MLS 2300 AC/DC |  |  |  |  | круговые |  | лийевой
Параметры сварки
№ прохода |  | Ø присадки |  |  | Процесс |  |  |  | Wfs (м/мин) | [5 empty] | Ток (А) | [5 empty] | Расход газа (л/мин) | [5 empty] | Напряжение (В) |  |  |  | V св. (мм/мин)
[9 empty] | Мин |  |  |  | Макс |  | Мин |  | Макс |  |  |  | Мин |  |  | Макс |  |  | Мин |  | Макс
1 |  | 2.5 |  |  | (РД)111 |  |  |  | ____ |  |  |  | ____ |  | 75 |  | 105 |  |  |  | ____ |  |  | ____ |  |  | ____ |  | ____ |  | _____
1 |  | 3 |  |  | (РД)111 |  |  |  | ___ |  |  |  | ____ |  | 90 |  | 120 |  |  |  | ____ |  |  | ____ |  |  | ____ |  | ____ |  | _______
1 |  | 4 |  |  | (РД)111 |  |  |  | ___ |  |  |  | ____ |  | 120 |  | 150 |  |  |  | ___ |  |  | ___ |  |  | ___ |  | ___ |  | _____
Термообработка
Мин. темп. предварительного прогрева | [10 empty] | Макс. темп. между проходами | [7 empty] | Метод |  |  |  | _____________________
___________ | [10 empty] | _______________ | [7 empty] | ____
термообработка после сварки
Температура | [10 empty] | Продолжительность | [7 empty] | ____________________________
__________________ | [10 empty] | _________
Дополнительные требования и рекомендации
Сварные швы выполняются за один проход.
ПЕРЕЧЕНЬ И ПОСЛЕДОВАТЕЛЬНОСТЬ ОПЕРАЦИЙ СБОРКИ И СВАРКИ
№ п/п |  | Операция | [6 empty] | Содержание операций
1 |  | Очистка | [6 empty] | Производим очистку заготовок . Очищаем от окалины, грязи.
2 |  | Подготовка Кромок | [6 empty] | ______________________________________
3 |  | Сборка | [6 empty] | Сборка производится в любом пространственном положении. Прихватки до 10 мм в количестве, тем же способом и сварочным материалом, что и сварка.
4 |  | Сварка | [6 empty] | Сварку производим относительно базовой пластины, допускается врощение вокруг своей оси.
Разработал | [8 empty] | Клименко Антон Александрович
Утвердил

## Тех.карта_Модуль Б_2
|  |  |  | № Тех.Карты: | [7 empty] | №1 Модуль Б №3
|  |  |  | Дата |  |  | 2023-03-08 | [5 empty] | Редакция | [9 empty] | Шифр
|  |  |  | Нормативные ссылки | [11 empty] | ГОСТ 5264-80
Разработал |  |  |  | Клименко А. А. | [11 empty] | Изготовитель
Место: |  |  |  | Ленинградская обл. 2023 | [11 empty] | Заказчик
Основной материал
№ | Марка материала |  |  |  |  | Группа |  |  | Условие доставки | [5 empty] | Толщина (мм) |  |  |  | Ø (мм) |  |  |  |  | Угол разделки |  |  | Примечание
[15 empty] | мин | макс |  |  | мин |  | макс.
1 | Ст20 |  |  |  |  | 14 | [8 empty] | 4 | 4 |  |  | ___ |  | ____ |  |  | _____ |  |  | ________
2 | _____________ |  |  |  |  | ___ |  |  | ______________ | [5 empty] | __ | ___ |  |  | ___ |  | ___ |  |  | ___ |  |  | ________
Эскиз соединения | [16 empty] | Последовательность швов
S-S |  |  | n | [7 empty] | b | [5 empty] | К, мм | [7 empty] | e |  |  | g
[11 empty] | Номин. |  |  | Пред. Откл. |  |  | Номин. |  |  |  | Пред. Откл. | [6 empty] | Номин. |  |  | Пред. Откл.
4 |  |  | Св. 0,5 s до s | [7 empty] | 0 |  |  | +2,0 |  |  | 4 |  |  |  | 0 |  |  |  | ____ |  |  | ____ |  |  | ____
Тип соединения |  |  |  |  | Тип оборудования | [6 empty] | Подкладка |  |  |  | Одно/дву-сторонняя | [6 empty] | Слой |  |  | Способ прихваток |  |  | Сопло
У4 |  |  |  |  | пластина/пластина | [6 empty] | нет |  |  |  | односторонная | [6 empty] | 1 |  |  | 111 |  |  | ___
Положение св. |  |  |  |  | Высота наплавки | [6 empty] | Угол горелки,° |  |  |  | Вид каплепереноса | [6 empty] | Ø W (мм) |  |  | Угол горелки |  |  | вылет эл. (мм)
вертикальное |  |  |  |  | 4 | [6 empty] | ________ |  |  |  | _______ | [6 empty] | 2,5: 3: 4 |  |  | _______ |  |  | ______
Сварочный процесс
№ | Сварочный процесс |  |  | Защитный газ |  |  |  | Газ поддува |  |  |  | Материал присадки |  |  |  | Классификатор | [6 empty] | Сварочное оборудование |  |  |  |  | Колебания (мм) |  | примечание
1 | (РД)111 |  |  | ____ |  |  |  | нет |  |  |  | ОЗС-12 | [10 empty] | Kemppi MasterTig MLS 2300 AC/DC |  |  |  |  | круговые |  | лицевой
Параметры сварки
№ прохода |  | Ø присадки |  |  | Процесс |  |  | Wfs (м/мин) | [5 empty] | Ток (А) | [5 empty] | Расход газа (л/мин) | [5 empty] | Напряжение (В) |  |  |  | V св. (мм/мин)
[8 empty] | Мин |  |  |  | Макс |  | Мин |  | Макс |  |  |  | Мин |  |  | Макс |  |  | Мин |  | Макс
1 |  | 2.5 |  |  | (РД)111 |  |  | ____ |  |  |  | ____ |  | 75 |  | 105 |  |  |  | ___ |  |  | ___ |  |  | ___ |  | ___ |  | _____
1 |  | 3 |  |  | (РД)111 |  |  | ____ |  |  |  | ____ |  | 90 |  | 120 |  |  |  | ___ |  |  | ____ |  |  | ____ |  | ____ |  | _______
1 |  | 4 |  |  | (РД)111 |  |  | ___ |  |  |  | ____ |  | 120 |  | 150 |  |  |  | ___ |  |  | ___ |  |  | ___ |  | ___ |  | _____
Термообработка
Мин. темп. предварительного прогрева | [9 empty] | Макс. темп. между проходами | [7 empty] | Метод |  |  |  | _____________________
___________ | [9 empty] | _______________ | [7 empty] | ____
термообработка после сварки
Температура | [9 empty] | Продолжительность | [7 empty] | ____________________________
__________________ | [9 empty] | _________
Дополнительные требования и рекомендации
Сварные швы выполняются за один проход.
ПЕРЕЧЕНЬ И ПОСЛЕДОВАТЕЛЬНОСТЬ ОПЕРАЦИЙ СБОРКИ И СВАРКИ
№ п/п |  | Операция | [5 empty] | Содержание операций
1 |  | Очистка | [5 empty] | Производим очистку заготовок . Очищаем от окалины, грязи.
2 |  | Подготовка Кромок | [5 empty] | ______________________________________
3 |  | Сборка | [5 empty] | Сборка производится в любом пространственном положении. Прихватки до 10 мм в количестве, тем же способом и сварочным материалом, что и сварка.
4 |  | Сварка | [5 empty] | Сварку производим относительно базовой пластины, допускается врощение вокруг своей оси.
Разработал | [7 empty] | Клименко Антон Александрович
Утвердил

## Тех.карта_Модуль Б 3
|  |  |  | № Тех.Карты: | [8 empty] | №1 Модуль Б №4
|  |  |  | Дата |  |  |  | 2023-03-08 | [5 empty] | Редакция | [9 empty] | Шифр
|  |  |  | Нормативные ссылки | [12 empty] | ГОСТ 11534-75
Разработал |  |  |  | Клименко А. А. | [12 empty] | Изготовитель
Место: |  |  |  | Ленинградская обл. 2023 | [12 empty] | Заказчик
Основной материал
№ | Марка материала |  |  |  |  | Группа |  |  |  | Условие доставки | [5 empty] | Толщина (мм) |  |  |  | Ø (мм) |  |  |  |  | Угол разделки |  |  | Примечание
[16 empty] | мин | макс |  |  | мин |  | макс.
1 | Ст20 |  |  |  |  | 14 | [9 empty] | 4 | 4 |  |  | ____ |  | ____ |  |  | ____ |  |  | ________
2 | _____________ |  |  |  |  | ___ |  |  |  | ______________ | [5 empty] | __ | ___ |  |  | ___ |  | ___ |  |  | ___ |  |  | ________
Эскиз соединения | [17 empty] | Последовательность швов
S-S1 |  |  | e, не более | [8 empty] | a, град | [5 empty] | b | [7 empty] | ____ |  |  | g
|  |  | Номин. |  |  |  | Пред. Откл. |  |  |  |  | До 90 |  |  | Св 90 |  |  | Номин. |  |  |  | Пред. Откл. | [6 empty] | Номин. |  |  | Пред. Откл.
4 |  |  | 9 |  |  |  | 0 |  |  |  |  | 90-В |  |  | 180-В |  |  | 2 |  |  |  | +1 |  |  |  | _____ |  |  | 2 |  |  | +1,0 -0,5
Тип соединения |  |  |  |  | Тип оборудования | [7 empty] | Подкладка |  |  |  | Одно/дву-сторонняя | [6 empty] | Слой |  |  | Способ прихваток |  |  | Сопло
У1 |  |  |  |  | пластина/пластина | [7 empty] | нет |  |  |  | односторонная | [6 empty] | 1 |  |  | 111 |  |  | _____
Положение св. |  |  |  |  | Высота наплавки | [7 empty] | Угол горелки,° |  |  |  | Вид каплепереноса | [6 empty] | Ø W (мм) |  |  | Угол горелки |  |  | вылет эл. (мм)
горизонтальное |  |  |  |  | 4 | [7 empty] | ________ |  |  |  | _______ | [6 empty] | 2,5: 3: 4 |  |  | _______ |  |  | ____
Сварочный процесс
№ | Сварочный процесс |  |  | Защитный газ |  |  |  |  | Газ поддува |  |  |  | Материал присадки |  |  |  | Классификатор | [6 empty] | Сварочное оборудование |  |  |  |  | Колебания (мм) |  | примечание
1 | (РД)111 |  |  | _____ |  |  |  |  | нет |  |  |  | ОЗС-12 |  |  |  | _____ | [6 empty] | Kemppi MasterTig MLS 2300 AC/DC |  |  |  |  | круговые |  | лицевой
Параметры сварки
№ прохода |  | Ø присадки |  |  | Процесс |  |  |  | Wfs (м/мин) | [5 empty] | Ток (А) | [5 empty] | Расход газа (л/мин) | [5 empty] | Напряжение (В) |  |  |  | V св. (мм/мин)
[9 empty] | Мин |  |  |  | Макс |  | Мин |  | Макс |  |  |  | Мин |  |  | Макс |  |  | Мин |  | Макс
1 |  | 2.5 |  |  | (РД)111 |  |  |  | ___ |  |  |  | ___ |  | 75 |  | 105 |  |  |  | ____ |  |  | ____ |  |  | ____ |  | ____ |  | _____
1 |  | 3 |  |  | (РД)111 |  |  |  | ____ |  |  |  | ___ |  | 90 |  | 120 |  |  |  | ____ |  |  | ____ |  |  | ____ |  | ____ |  | _______
1 |  | 4 |  |  | (РД)111 |  |  |  | ____ |  |  |  | ___ |  | 120 |  | 150 |  |  |  | ____ |  |  | ____ |  |  | ____ |  | ____ |  | _____
Термообработка
Мин. темп. предварительного прогрева | [10 empty] | Макс. темп. между проходами | [7 empty] | Метод |  |  |  | _____________________
___________ | [10 empty] | _______________ | [7 empty] | ____
термообработка после сварки
Температура | [10 empty] | Продолжительность | [7 empty] | ____________________________
__________________ | [10 empty] | _________
Дополнительные требования и рекомендации
Все слои сварки (корень, заполнение, облицовка) выполняем снизу вверх (на подъём).
ПЕРЕЧЕНЬ И ПОСЛЕДОВАТЕЛЬНОСТЬ ОПЕРАЦИЙ СБОРКИ И СВАРКИ
№ п/п |  | Операция | [6 empty] | Содержание операций
1 |  | Очистка | [6 empty] | Производим очистку заготовок . Очищаем от окалины, грязи.
2 |  | Подготовка Кромок | [6 empty] | ______________________________________
3 |  | Сборка | [6 empty] | Сборка производится в любом пространственном положении. Прихватки до 10 мм в количестве, тем же способом и сварочным материалом, что и сварка.
4 |  | Сварка | [6 empty] | Сварку производим относительно базовой пластины, допускается врощение вокруг своей оси.
Разработал | [8 empty] | Клименко Антон Александрович
Утвердил

## Тех.карта_Модуль Б 4
|  |  |  | № Тех.Карты: | [8 empty] | №1 Модуль Б №5
|  |  |  | Дата |  |  |  | 2023-03-08 | [5 empty] | Редакция | [9 empty] | Шифр
|  |  |  | Нормативные ссылки | [12 empty] | ГОСТ5264-80
Разработал |  |  |  | Клименко А. А. | [12 empty] | Изготовитель
Место: |  |  |  | Ленинградская обл. 2023 | [12 empty] | Заказчик
Основной материал
№ | Марка материала |  |  |  |  | Группа |  |  |  | Условие доставки | [5 empty] | Толщина (мм) |  |  |  | Ø (мм) |  |  |  |  | Угол разделки |  |  | Примечание
[16 empty] | мин | макс |  |  | мин |  | макс.
1 | Ст20 |  |  |  |  | 14 | [9 empty] | 4 | 4 |  |  | ____ |  | ____ |  |  | _____ |  |  | ________
2 | _____________ |  |  |  |  | ___ |  |  |  | ______________ | [5 empty] | __ | ___ |  |  | ___ |  | ___ |  |  | ___ |  |  | ________
Эскиз соединения | [17 empty] | Последовательность швов
S-S1 |  |  | b | [8 empty] | c | [5 empty] | e | [7 empty] | a, град +- 2 |  |  | g
|  |  | Номин. |  |  |  | Пред. Откл. |  |  |  |  | Номин. |  |  | Пред. Откл. |  |  | Номин. |  |  |  | Пред. Откл. | [6 empty] | Номин. |  |  | Пред. Откл.
4 |  |  | 2 |  |  |  | +1,0 -0,5 |  |  |  |  | ____ |  |  | ___ |  |  | 8 |  |  |  | ____ |  |  |  | ____ |  |  | 2 |  |  | +-1,0
Тип соединения |  |  |  |  | Тип оборудования | [7 empty] | Подкладка |  |  |  | Одно/дву-сторонняя | [6 empty] | Слой |  |  | Способ прихваток |  |  | Сопло
С2 |  |  |  |  | пластина/пластина | [7 empty] | нет |  |  |  | односторонная | [6 empty] | 1 |  |  | 111 |  |  | ____
Положение св. |  |  |  |  | Высота наплавки | [7 empty] | Угол горелки,° |  |  |  | Вид каплепереноса | [6 empty] | Ø W (мм) |  |  | Угол горелки |  |  | вылет эл. (мм)
нижнее |  |  |  |  | 1-3 | [7 empty] | ________ |  |  |  | _______ | [6 empty] | 2,5: 3: 4 |  |  | _______ |  |  | ____
Сварочный процесс
№ | Сварочный процесс |  |  | Защитный газ |  |  |  |  | Газ поддува |  |  |  | Материал присадки |  |  |  | Классификатор | [6 empty] | Сварочное оборудование |  |  |  |  | Колебания (мм) |  | примечание
1 | (РД)111 |  |  | ____ |  |  |  |  | нет |  |  |  | ОЗС-12 | [10 empty] | Kemppi MasterTig MLS 2300 AC/DC |  |  |  |  | круговые |  | лицевой
Параметры сварки
№ прохода |  | Ø присадки |  |  | Процесс |  |  |  | Wfs (м/мин) | [5 empty] | Ток (А) | [5 empty] | Расход газа (л/мин) | [5 empty] | Напряжение (В) |  |  |  | V св. (мм/мин)
[9 empty] | Мин |  |  |  | Макс |  | Мин |  | Макс |  |  |  | Мин |  |  | Макс |  |  | Мин |  | Макс
1 |  | 2.5 |  |  | (РД)111 |  |  |  | ___ |  |  |  | ___ |  | 75 |  | 105 |  |  |  | ___ |  |  | ___ |  |  | ____ |  | ___ |  | _____
1 |  | 3 |  |  | (РД)111 |  |  |  | ___ |  |  |  | ___ |  | 90 |  | 120 |  |  |  | ____ |  |  | ___ |  |  | ___ |  | ___ |  | _______
1 |  | 4 |  |  | (РД)111 |  |  |  | ___ |  |  |  | ___ |  | 120 |  | 150 |  |  |  | ____ |  |  | ___ |  |  | ___ |  | ___ |  | _____
Термообработка
Мин. темп. предварительного прогрева | [10 empty] | Макс. темп. между проходами | [7 empty] | Метод |  |  |  | _____________________
___________ | [10 empty] | _______________ | [7 empty] | ____
термообработка после сварки
Температура | [10 empty] | Продолжительность | [7 empty] | ____________________________
__________________ | [10 empty] | _________
Дополнительные требования и рекомендации
Все слои сварки (корень, заполнение, облицовка) выполняем снизу вверх (на подъём).
ПЕРЕЧЕНЬ И ПОСЛЕДОВАТЕЛЬНОСТЬ ОПЕРАЦИЙ СБОРКИ И СВАРКИ
№ п/п |  | Операция | [6 empty] | Содержание операций
1 |  | Очистка | [6 empty] | Производим очистку заготовок . Очищаем от окалины, грязи.
2 |  | Подготовка Кромок | [6 empty] | ______________________________________
3 |  | Сборка | [6 empty] | Сборка производится в любом пространственном положении. Прихватки до 10 мм в количестве, тем же способом и сварочным материалом, что и сварка.
4 |  | Сварка | [6 empty] | Сварку производим относительно базовой пластины, допускается врощение вокруг своей оси.
Разработал | [8 empty] | Клименко Антон Александрович
Утвердил

## Тех.карта_Модуль_Г
|  |  |  | № Тех.Карты: | [8 empty] | №1 Модуль Г №1
|  |  |  | Дата |  |  |  | 2023-03-08 | [5 empty] | Редакция | [9 empty] | Шифр
|  |  |  | Нормативные ссылки | [12 empty] | ГОСТ 14771-76
Разработал |  |  |  | Клименко А. А. | [12 empty] | Изготовитель
Место: |  |  |  | Ленинградская обл. 2023 | [12 empty] | Заказчик
Основной материал
№ | Марка материала |  |  |  |  | Группа |  |  |  | Условие доставки | [5 empty] | Толщина (мм) |  |  |  | Ø (мм) |  |  |  |  | Угол разделки |  |  | Примечание
[16 empty] | мин | макс |  |  | мин |  | макс.
1 | Ст20 |  |  |  |  | 14 | [9 empty] | 8 | 10 |  |  | 114 |  | 114 |  |  | 90 |  |  | ________
2 | _____________ |  |  |  |  | ___ |  |  |  | ______________ | [5 empty] | __ | ___ |  |  | ___ |  | ___ |  |  | ___ |  |  | ________
Эскиз соединения | [17 empty] | Последовательность швов
S-S1 |  |  | b | [8 empty] | c | [5 empty] | К | [7 empty] | a, град +- 2 |  |  | g
|  |  | Номин. |  |  |  | Пред. Откл. |  |  |  |  | Номин. |  |  | Пред. Откл. |  |  | Номин. |  |  |  | Пред. Откл. | [6 empty] | Номин. |  |  | Пред. Откл.
8-10 |  |  | 0 |  |  |  | +1,5 |  |  |  |  | ____ |  |  | _____ |  |  | 8 |  |  |  | ___ |  |  |  | _____ |  |  | ____ |  |  | ____
Тип соединения |  |  |  |  | Тип оборудования | [7 empty] | Подкладка |  |  |  | Одно/дву-сторонняя | [6 empty] | Слой |  |  | Способ прихваток |  |  | Сопло
Т1 |  |  |  |  | пластина/труба | [7 empty] | нет |  |  |  | односторонная | [6 empty] | 1-3 |  |  | 135 |  |  | РМТ/ММТ32
Положение св. |  |  |  |  | Высота наплавки | [7 empty] | Угол горелки,° |  |  |  | Вид каплепереноса | [6 empty] | Ø W (мм) |  |  | Угол горелки |  |  | вылет эл. (мм)
нижнее |  |  |  |  | 8 | [7 empty] | ________ |  |  |  | _______ | [6 empty] | 1 |  |  | _______ |  |  | 9-12
Сварочный процесс
№ | Сварочный процесс |  |  | Защитный газ |  |  |  |  | Газ поддува |  |  |  | Материал присадки |  |  |  | Классификатор | [6 empty] | Сварочное оборудование |  |  |  |  | Колебания (мм) |  | примечание
1 | ИП(МП)135 |  |  | СО2+Аr |  |  |  |  | нет |  |  |  | КС-28 | [10 empty] | Kemppi Kempact 323R |  |  |  |  | круговые |  | корень
2 | ИП(МП)135 |  |  | СО2+Аr |  |  |  |  | нет |  |  |  | КС-28 | [10 empty] | Kemppi Kempact 323R |  |  |  |  | круговые |  | заполнение
3 | ИП(МП)135 |  |  | СО2+Аr |  |  |  |  | нет |  |  |  | КС-28 | [10 empty] | Kemppi Kempact 323R |  |  |  |  | круговые |  | облицовка
Параметры сварки
№ прохода |  | Ø присадки |  |  | Процесс |  |  |  | Wfs (м/мин) | [5 empty] | Ток (А) | [5 empty] | Расход газа (л/мин) | [5 empty] | Напряжение (В) |  |  |  | V св. (мм/мин)
[9 empty] | Мин |  |  |  | Макс |  | Мин |  | Макс |  |  |  | Мин |  |  | Макс |  |  | Мин |  | Макс
1 |  | 1 |  |  | ИП(МП) 135 |  |  |  | 360 |  |  |  | 420 |  | 140 |  | 160 |  |  |  | 10 |  |  | 16 |  |  | 18 |  | 23 |  | _____
Доп.Инфо. |  | Проход №1 – Корень. Наклон электрода
2 |  | 1,0 |  |  | ИП(МП)135 |  |  |  | 480 |  |  |  | 660 |  | 180 |  | 220 |  |  |  | 10 |  |  | 16 |  |  | 20 |  | 28 |  | _______
Доп.Инфо. |  | Проход №2 – Заполняющий слой. Наклон электрода
3 |  | 1,0 |  |  | ИП(МП) 135 |  |  |  | 480 |  |  |  | 660 |  | 180 |  | 220 |  |  |  | 10 |  |  | 16 |  |  | 20 |  | 28 |  | _____
Доп.Инфо. |  | Проход №3 – Валик в облицовочном слое. Наклон электрода
Термообработка
Мин. темп. предварительного прогрева | [10 empty] | Макс. темп. между проходами | [7 empty] | Метод |  |  |  | _____________________
___________ | [10 empty] | _______________ | [7 empty] | ____
термообработка после сварки
Температура | [10 empty] | Продолжительность | [7 empty] | ____________________________
__________________ | [10 empty] | _________
Дополнительные требования и рекомендации
Все слои сварки (корень, заполнение, облицовка) выполняем снизу вверх (на подъём).
ПЕРЕЧЕНЬ И ПОСЛЕДОВАТЕЛЬНОСТЬ ОПЕРАЦИЙ СБОРКИ И СВАРКИ
№ п/п |  | Операция | [6 empty] | Содержание операций
1 |  | Очистка | [6 empty] | Производим очистку заготовок . Очищаем от окалины, грязи.
2 |  | Подготовка Кромок | [6 empty] | ______________________________________
3 |  | Сборка | [6 empty] | Сборка производится в любом пространственном положении. Прихватки до 10 мм в количестве, тем же способом и сварочным материалом, что и сварка.
4 |  | Сварка | [6 empty] | Сварку производим относительно базовой пластины, допускается врощение вокруг своей оси.
Разработал | [8 empty] | Клименко Антон Александрович
Утвердил

## Тех.карта_Модуль Г_1
|  |  |  | № Тех.Карты: | [8 empty] | №1 Модуль Г №2
|  |  |  | Дата |  |  |  | 2023-03-08 | [5 empty] | Редакция | [9 empty] | Шифр
|  |  |  | Нормативные ссылки | [12 empty] | ГОСТ 16037-80
Разработал |  |  |  | Клименко А. А. | [12 empty] | Изготовитель
Место: |  |  |  | Ленинградская обл. 2023 | [12 empty] | Заказчик
Основной материал
№ | Марка материала |  |  |  |  | Группа |  |  |  | Условие доставки | [5 empty] | Толщина (мм) |  |  |  | Ø (мм) |  |  |  |  | Угол разделки |  |  | Примечание
[16 empty] | мин | макс |  |  | мин |  | макс.
1 | Ст20 |  |  |  |  | 14 | [9 empty] | 8 | 8 |  |  | 114 |  | 114 |  |  | 30+-3 |  |  | ________
2 | _____________ |  |  |  |  | ___ |  |  |  | ______________ | [5 empty] | __ | ___ |  |  | ___ |  | ___ |  |  | ___ |  |  | ________
Эскиз соединения | [17 empty] | Последовательность швов
S-S1 |  |  | b | [8 empty] | c | [5 empty] | e | [7 empty] | a, град +- 2 |  |  | g
|  |  | Номин. |  |  |  | Пред. Откл. |  |  |  |  | Номин. |  |  | Пред. Откл. |  |  | Номин. |  |  |  | Пред. Откл. | [6 empty] | Номин. |  |  | Пред. Откл.
8
Тип соединения |  |  |  |  | Тип оборудования | [7 empty] | Подкладка |  |  |  | Одно/дву-сторонняя | [6 empty] | Слой |  |  | Способ прихваток |  |  | Сопло
С17 |  |  |  |  | труба/труба | [7 empty] | нет |  |  |  | односторонная | [6 empty] | 3 |  |  | 135 |  |  | РМТ/ММТ32
Положение св. |  |  |  |  | Высота наплавки | [7 empty] | Угол горелки,° |  |  |  | Вид каплепереноса | [6 empty] | Ø W (мм) |  |  | Угол горелки |  |  | вылет эл. (мм)
горизонтальное |  |  |  |  | 0,5-4 | [7 empty] | ________ |  |  |  | _______ | [6 empty] | 1 |  |  | _______ |  |  | 9-12
Сварочный процесс
№ | Сварочный процесс |  |  | Защитный газ |  |  |  |  | Газ поддува |  |  |  | Материал присадки |  |  |  | Классификатор | [6 empty] | Сварочное оборудование |  |  |  |  | Колебания (мм) |  | примечание
1 | ИП(МП)135 |  |  | СО2+Аr |  |  |  |  | нет |  |  |  | КС-28 | [10 empty] | Kemppi Kempact 323R |  |  |  |  | круговые |  | корень
2 | ИП(МП)135 |  |  | СО2+Аr |  |  |  |  | нет |  |  |  | КС-28 | [10 empty] | Kemppi Kempact 323R |  |  |  |  | круговые |  | заполнение
3 | ИП(МП)135 |  |  | СО2+Аr |  |  |  |  | нет |  |  |  | КС-28 | [10 empty] | Kemppi Kempact 323R |  |  |  |  | круговые |  | облицовка
Параметры сварки
№ прохода |  | Ø присадки |  |  | Процесс |  |  |  | Wfs (м/мин) | [5 empty] | Ток (А) | [5 empty] | Расход газа (л/мин) | [5 empty] | Напряжение (В) |  |  |  | V св. (мм/мин)
[9 empty] | Мин |  |  |  | Макс |  | Мин |  | Макс |  |  |  | Мин |  |  | Макс |  |  | Мин |  | Макс
1 |  | 1 |  |  | ИП(МП) 135 |  |  |  | 360 |  |  |  | 420 |  | 140 |  | 160 |  |  |  | 10 |  |  | 16 |  |  | 18 |  | 23 |  | _____
Доп.Инфо. |  | Проход №1 – Корень. Наклон электрода
2 |  | 1,0 |  |  | ИП(МП)135 |  |  |  | 480 |  |  |  | 660 |  | 180 |  | 220 |  |  |  | 10 |  |  | 16 |  |  | 20 |  | 28 |  | _______
Доп.Инфо. |  | Проход №2 – Заполняющий слой. Наклон электрода
3 |  | 1,0 |  |  | ИП(МП) 135 |  |  |  | 480 |  |  |  | 660 |  | 180 |  | 220 |  |  |  | 10 |  |  | 16 |  |  | 20 |  | 28 |  | _____
Доп.Инфо. |  | Проход №3 – Валик в облицовочном слое. Наклон электрода
Термообработка
Мин. темп. предварительного прогрева | [10 empty] | Макс. темп. между проходами | [7 empty] | Метод |  |  |  | _____________________
___________ | [10 empty] | _______________ | [7 empty] | ____
термообработка после сварки
Температура | [10 empty] | Продолжительность | [7 empty] | ____________________________
__________________ | [10 empty] | _________
Дополнительные требования и рекомендации
Все слои сварки (корень, заполнение, облицовка) выполняем горизонтально. Облицовочный шов может быть заварен в несколько проходов.
ПЕРЕЧЕНЬ И ПОСЛЕДОВАТЕЛЬНОСТЬ ОПЕРАЦИЙ СБОРКИ И СВАРКИ
№ п/п |  | Операция | [6 empty] | Содержание операций
1 |  | Очистка | [6 empty] | Производим очистку околошовной зоны с лицевой стороны около 20 мм, с внутренней стороны до 10 мм. Очищаем от окалины, грязи.
2 |  | Подготовка Кромок | [6 empty] | Кромка обработывается механическим путем (на токарном станке). Угол скоса кромки 30 градусов.
3 |  | Сборка | [6 empty] | Сборка производится с зазором согласно ГОСТУ 16037-80. Соединение С17. Зазор от 2 до +1 мм. Прихватки от 5 до 15 мм в количестве 4 шт. равномерно по окружности тем же способом и сварочным материалом, что и сварка.
4 |  | Сварка | [6 empty] | Перед сваркой произвести запил прихваточных швов. Сварка производится послойно с зачисткой каждого слоя.
Разработал | [8 empty] | Клименко Антон Александрович
Утвердил

## Тех.карта_Модуль Г_2
|  |  |  | № Тех.Карты: | [8 empty] | №1 Модуль Г №3
|  |  |  | Дата |  |  |  | 2023-03-08 | [5 empty] | Редакция | [9 empty] | Шифр
|  |  |  | Нормативные ссылки | [12 empty] | ГОСТ 14771-76
Разработал |  |  |  | Клименко А. А. | [12 empty] | Изготовитель
Место: |  |  |  | Ленинградская обл. 2023 | [12 empty] | Заказчик
Основной материал
№ | Марка материала |  |  |  |  | Группа |  |  |  | Условие доставки | [5 empty] | Толщина (мм) |  |  |  | Ø (мм) |  |  |  |  | Угол разделки |  |  | Примечание
[16 empty] | мин | макс |  |  | мин |  | макс.
1 | Ст20 |  |  |  |  | 14 | [9 empty] | 8 | 10 |  |  | 114 |  | 114 |  |  | ____ |  |  | ________
2 | _____________ |  |  |  |  | ___ |  |  |  | ______________ | [5 empty] | __ | ___ |  |  | ___ |  | ___ |  |  | ___ |  |  | ________
Эскиз соединения | [17 empty] | Последовательность швов
S-S1 |  |  | b | [8 empty] | c | [5 empty] | К | [7 empty] | a, град +- 2 |  |  | n
|  |  | Номин. |  |  |  | Пред. Откл. |  |  |  |  | Номин. |  |  | Пред. Откл. |  |  | Номин. |  |  |  | Пред. Откл.
10-8 |  |  | 0 |  |  |  | +1,5 |  |  |  |  | ____ |  |  | _____ |  |  | 8 |  |  |  | ___ |  |  |  | ____ |  |  | Св. 0,5s до s
Тип соединения |  |  |  |  | Тип оборудования | [7 empty] | Подкладка |  |  |  | Одно/дву-сторонняя | [6 empty] | Слой |  |  | Способ прихваток |  |  | Сопло
У4 |  |  |  |  | труба/пластина | [7 empty] | нет |  |  |  | односторонная | [6 empty] | 3 |  |  | 135 |  |  | РМТ/ММТ32
Положение св. |  |  |  |  | Высота наплавки | [7 empty] | Угол горелки,° |  |  |  | Вид каплепереноса | [6 empty] | Ø W (мм) |  |  | Угол горелки |  |  | вылет эл. (мм)
горизонтальное |  |  |  |  | 8 | [7 empty] | ________ |  |  |  | _______ | [6 empty] | 1 |  |  | _______ |  |  | 9-12
Сварочный процесс
№ | Сварочный процесс |  |  | Защитный газ |  |  |  |  | Газ поддува |  |  |  | Материал присадки |  |  |  | Классификатор | [6 empty] | Сварочное оборудование |  |  |  |  | Колебания (мм) |  | примечание
1 | ИП(МП)135 |  |  | СО2+Аr |  |  |  |  | нет |  |  |  | КС-28 | [10 empty] | Kemppi Kempact 323R |  |  |  |  | круговые |  | корень
2 | ИП(МП)135 |  |  | СО2+Аr |  |  |  |  | нет |  |  |  | КС-28 | [10 empty] | Kemppi Kempact 323R |  |  |  |  | круговые |  | заполнение
3 | ИП(МП)135 |  |  | СО2+Аr |  |  |  |  | нет |  |  |  | КС-28 | [10 empty] | Kemppi Kempact 323R |  |  |  |  | круговые |  | облицовка
Параметры сварки
№ прохода |  | Ø присадки |  |  | Процесс |  |  |  | Wfs (м/мин) | [5 empty] | Ток (А) | [5 empty] | Расход газа (л/мин) | [5 empty] | Напряжение (В) |  |  |  | V св. (мм/мин)
[9 empty] | Мин |  |  |  | Макс |  | Мин |  | Макс |  |  |  | Мин |  |  | Макс |  |  | Мин |  | Макс
1 |  | 1 |  |  | ИП(МП) 135 |  |  |  | 360 |  |  |  | 420 |  | 140 |  | 160 |  |  |  | 10 |  |  | 16 |  |  | 18 |  | 23 |  | _____
Доп.Инфо. |  | Проход №1 – Корень. Наклон электрода
2 |  | 1,0 |  |  | ИП(МП)135 |  |  |  | 480 |  |  |  | 660 |  | 180 |  | 220 |  |  |  | 10 |  |  | 16 |  |  | 20 |  | 28 |  | _______
Доп.Инфо. |  | Проход №2 – Заполняющий слой. Наклон электрода
3 |  | 1,0 |  |  | ИП(МП) 135 |  |  |  | 480 |  |  |  | 660 |  | 180 |  | 220 |  |  |  | 10 |  |  | 16 |  |  | 20 |  | 28 |  | _____
Доп.Инфо. |  | Проход №3 – Валик в облицовочном слое. Наклон электрода
Термообработка
Мин. темп. предварительного прогрева | [10 empty] | Макс. темп. между проходами | [7 empty] | Метод |  |  |  | _____________________
___________ | [10 empty] | _______________ | [7 empty] | ____
термообработка после сварки
Температура | [10 empty] | Продолжительность | [7 empty] | ____________________________
__________________ | [10 empty] | _________
Дополнительные требования и рекомендации
Все слои сварки (корень, заполнение, облицовка) выполняем в горизонтальном положении. Лицевой шов допускается сварка в несколько проходов.
ПЕРЕЧЕНЬ И ПОСЛЕДОВАТЕЛЬНОСТЬ ОПЕРАЦИЙ СБОРКИ И СВАРКИ
№ п/п |  | Операция | [6 empty] | Содержание операций
1 |  | Очистка | [6 empty] | Производим очистку околошовной зоны с лицевой стороны около 20 мм, с внутренней стороны до 10 мм. Очищаем от окалины, грязи.
2 |  | Подготовка Кромок | [6 empty] | Кромка обработывается механическим путем (на токарном станке). Угол скоса кромки 30 градусов.
3 |  | Сборка | [6 empty] | Сборка производится с зазором согласно ГОСТУ 16037-80. Соединение С17. Зазор от 2 до +1 мм. Прихватки от 5 до 15 мм в количестве 4 шт. равномерно по окружности тем же способом и сварочным материалом, что и сварка.
4 |  | Сварка | [6 empty] | Перед сваркой произвести запил прихваточных швов. Сварка производится послойно с зачисткой каждого слоя.
Разработал | [8 empty] | Клименко Антон Александрович
Утвердил

## Тех.карта_Модуль Г_3
|  |  |  | № Тех.Карты: | [8 empty] | №1 Модуль Г №4
|  |  |  | Дата |  |  |  | 2023-03-08 | [5 empty] | Редакция | [9 empty] | Шифр
|  |  |  | Нормативные ссылки | [12 empty] | ГОСТ 14771-80
Разработал |  |  |  | Клименко А. А. | [12 empty] | Изготовитель
Место: |  |  |  | Ленинградская обл. 2023 | [12 empty] | Заказчик
Основной материал
№ | Марка материала |  |  |  |  | Группа |  |  |  | Условие доставки | [5 empty] | Толщина (мм) |  |  |  | Ø (мм) |  |  |  |  | Угол разделки |  |  | Примечание
[16 empty] | мин | макс |  |  | мин |  | макс.
1 | Ст20 |  |  |  |  | 14 | [9 empty] | 3 | 10 |  |  | 21.5 |  | 21.5 |  |  | 30+-3 |  |  | ________
2 | _____________ |  |  |  |  | ___ |  |  |  | ______________ | [5 empty] | __ | ___ |  |  | ___ |  | ___ |  |  | ___ |  |  | ________
Эскиз соединения | [17 empty] | Последовательность швов
S-S1 |  |  | b | [8 empty] | c | [5 empty] | К | [7 empty] | a, град +- 2 |  |  | g
|  |  | Номин. |  |  |  | Пред. Откл. |  |  |  |  | Номин. |  |  | Пред. Откл. |  |  | Номин. |  |  |  | Пред. Откл. | [6 empty] | Номин. |  |  | Пред. Откл.
3-10 |  |  | 0 |  |  |  | +1,5 |  |  |  |  | _____ |  |  | _____ |  |  | 3 |  |  |  | ____ |  |  |  | ____ |  |  | ____ |  |  | ____
Тип соединения |  |  |  |  | Тип оборудования | [7 empty] | Подкладка |  |  |  | Одно/дву-сторонняя | [6 empty] | Слой |  |  | Способ прихваток |  |  | Сопло
Т1 |  |  |  |  | пластина/труба | [7 empty] | нет |  |  |  | односторонная | [6 empty] | 1 |  |  | 135 |  |  | РМТ/ММТ32
Положение св. |  |  |  |  | Высота наплавки | [7 empty] | Угол горелки,° |  |  |  | Вид каплепереноса | [6 empty] | Ø W (мм) |  |  | Угол горелки |  |  | вылет эл. (мм)
нижнее |  |  |  |  | 3 | [7 empty] | ________ |  |  |  | _______ | [6 empty] | 1 |  |  | _______ |  |  | 9-12
Сварочный процесс
№ | Сварочный процесс |  |  | Защитный газ |  |  |  |  | Газ поддува |  |  |  | Материал присадки |  |  |  | Классификатор | [6 empty] | Сварочное оборудование |  |  |  |  | Колебания (мм) |  | примечание
1 | ИП(МП)135 |  |  | СО2+Аr |  |  |  |  | нет |  |  |  | КС-28 | [10 empty] | Kemppi Kempact 323R |  |  |  |  | круговые |  | лицевой
Параметры сварки
№ прохода |  | Ø присадки |  |  | Процесс |  |  |  | Wfs (м/мин) | [5 empty] | Ток (А) | [5 empty] | Расход газа (л/мин) | [5 empty] | Напряжение (В) |  |  |  | V св. (мм/мин)
[9 empty] | Мин |  |  |  | Макс |  | Мин |  | Макс |  |  |  | Мин |  |  | Макс |  |  | Мин |  | Макс
1 |  | 1 |  |  | ИП(МП) 135 |  |  |  | 360 |  |  |  | 420 |  | 140 |  | 160 |  |  |  | 10 |  |  | 16 |  |  | 18 |  | 23 |  | _____
Доп.Инфо. |  | Проход №1 – Лицевой. Наклон электрода
Термообработка
Мин. темп. предварительного прогрева | [10 empty] | Макс. темп. между проходами | [7 empty] | Метод |  |  |  | _____________________
___________ | [10 empty] | _______________ | [7 empty] | ____
термообработка после сварки
Температура | [10 empty] | Продолжительность | [7 empty] | ____________________________
__________________ | [10 empty] | _________
Дополнительные требования и рекомендации
Сварка выполняется за один проход.
ПЕРЕЧЕНЬ И ПОСЛЕДОВАТЕЛЬНОСТЬ ОПЕРАЦИЙ СБОРКИ И СВАРКИ
№ п/п |  | Операция | [6 empty] | Содержание операций
1 |  | Очистка | [6 empty] | Производим очистку заготовок . Очищаем от окалины, грязи.
2 |  | Подготовка Кромок | [6 empty] | ______________________________________
3 |  | Сборка | [6 empty] | Сборка производится в любом пространственном положении. Прихватки до 10 мм в количестве, тем же способом и сварочным материалом, что и сварка.
4 |  | Сварка | [6 empty] | Сварку производим относительно базовой пластины, допускается врощение вокруг своей оси.
Разработал | [8 empty] | Клименко Антон Александрович
Утвердил

## Тех.карта_Модуль_Д
|  |  |  | № Тех.Карты: | [8 empty] | №1 Модуль Д: Д1
|  |  |  | Дата |  |  |  | 2023-03-08 | [5 empty] | Редакция | [9 empty] | Шифр
|  |  |  | Нормативные ссылки | [12 empty] | ГОСТ14806-80
Разработал |  |  |  | Клименко А. А. | [12 empty] | Изготовитель
Место: |  |  |  | Ленинградская обл. 2023 | [12 empty] | Заказчик
Основной материал
№ | Марка материала |  |  |  |  | Группа |  |  |  | Условие доставки | [5 empty] | Толщина (мм) |  |  |  | Ø (мм) |  |  |  |  | Угол разделки |  |  | Примечание
[16 empty] | мин | макс |  |  | мин |  | макс.
1 | АМг2,5 |  |  |  |  | ___ | [9 empty] | 3 | 3 |  |  | ____ |  | ___ |  |  | ____ |  |  | ________
2 | _____________ |  |  |  |  | ___ |  |  |  | ______________ | [5 empty] | __ | ___ |  |  | ___ |  | ___ |  |  | ___ |  |  | ________
Эскиз соединения | [17 empty] | Последовательность швов
S-S1 |  |  | b | [8 empty] | c | [5 empty] | e, не более | [7 empty] | a, град +- 2 |  |  | g
|  |  | Номин. |  |  |  | Пред. Откл. |  |  |  |  | Номин. |  |  | Пред. Откл. |  |  | Номин. |  |  |  | Пред. Откл. | [6 empty] | Номин. |  |  | Пред. Откл.
3 |  |  | 0 |  |  |  | +1 |  |  |  |  | ____ |  |  | ____ |  |  | 12 |  |  |  | ___ |  |  |  | ____ |  |  | 1,0 |  |  | +-0,5
Тип соединения |  |  |  |  | Тип оборудования | [7 empty] | Подкладка |  |  |  | Одно/дву-сторонняя | [6 empty] | Слой |  |  | Способ прихваток |  |  | Сопло
С2 |  |  |  |  | пластина/пластина | [7 empty] | нет |  |  |  | односторонная | [6 empty] | 1 |  |  | 141 |  |  | №6 (стандартное)
Положение св. |  |  |  |  | Высота наплавки | [7 empty] | Угол горелки,° |  |  |  | Вид каплепереноса | [6 empty] | Ø W (мм) |  |  | Угол горелки |  |  | вылет эл. (мм)
нижнее |  |  |  |  | 0,5-1,5 | [7 empty] | ________ |  |  |  | _______ | [6 empty] | 2.4 |  |  | _______ |  |  | 5-8
Сварочный процесс
№ | Сварочный процесс |  |  | Защитный газ |  |  |  |  | Газ поддува |  |  |  | Материал присадки |  |  |  | Классификатор | [6 empty] | Сварочное оборудование |  |  |  |  | Колебания (мм) |  | примечание
1 | (РАД)141 |  |  | Аr |  |  |  |  | нет |  |  |  | АМг5 | [10 empty] | Kemppi MasterTig MLS 2300 AC/DC |  |  |  |  | без колебаний |  | лицевой
Параметры сварки
№ прохода |  | Ø присадки |  |  | Процесс |  |  |  | Wfs (м/мин) | [5 empty] | Ток (А) | [5 empty] | Расход газа (л/мин) | [5 empty] | Напряжение (В) |  |  |  | V св. (мм/мин)
[9 empty] | Мин |  |  |  | Макс |  | Мин |  | Макс |  |  |  | Мин |  |  | Макс |  |  | Мин |  | Макс
1 |  | 1.6 |  |  | (РАД)141 |  |  |  | ____ |  |  |  | ___ |  | 55 |  | 75 |  |  |  | 5 |  |  | 6 |  |  | ___ |  | ___ |  | _____
Доп.Инфо. |  | Проход №1 – Лицевой. Наклон электрода
1 |  | 2,4 |  |  | (РАД)141 |  |  |  | ___ |  |  |  | ___ |  | 100 |  | 120 |  |  |  | 7 |  |  | 8 |  |  | ___ |  | ___ |  | _______
Доп.Инфо. |  | Проход №1 – Лицевой. Наклон электрода
1 |  | 3,2 |  |  | (РАД)141 |  |  |  | ___ |  |  |  | ___ |  | 120 |  | 150 |  |  |  | 8 |  |  | 10 |  |  | ___ |  | ___ |  | _____
Доп.Инфо. |  | Проход №1 – Лицевой. Наклон электрода
Термообработка
Мин. темп. предварительного прогрева | [10 empty] | Макс. темп. между проходами | [7 empty] | Метод |  |  |  | _____________________
___________ | [10 empty] | _______________ | [7 empty] | ____
термообработка после сварки
Температура | [10 empty] | Продолжительность | [7 empty] | ____________________________
__________________ | [10 empty] | _________
Дополнительные требования и рекомендации
Сварка в один проход с присадочным материаллом. После сварки шов зачистки не подлежит.
ПЕРЕЧЕНЬ И ПОСЛЕДОВАТЕЛЬНОСТЬ ОПЕРАЦИЙ СБОРКИ И СВАРКИ
№ п/п |  | Операция | [6 empty] | Содержание операций
1 |  | Очистка | [6 empty] | Производим очистку околошовной зоны с лицевой стороны около 10 мм, с внутренней стороны до 10 мм. Очищаем от окалины, грязи, с послейдующим обезжириванием кромок.
2 |  | Подготовка Кромок | [6 empty] | _____________________________________________________
3 |  | Сборка | [6 empty] | Сборка производится с зазором согласно ГОСТУ 14806-80. Соединение С2. Зазор от 0 до +1 мм. Прихватки до 10 мм в количестве2 шт. по краям тем же способом и сварочным материалом, что и сварка.
4 |  | Сварка | [6 empty] | Сварка в один проход с присадочным материоллом.
Разработал | [8 empty] | Клименко Антон Александрович
Утвердил

## Тех.карта_Модуль Д_1
|  |  |  | № Тех.Карты: | [8 empty] | №1 Модуль Д: Д2
|  |  |  | Дата |  |  |  | 2023-03-08 | [5 empty] | Редакция | [9 empty] | Шифр
|  |  |  | Нормативные ссылки | [12 empty] | ГОСТ14806-80
Разработал |  |  |  | Клименко А. А. | [12 empty] | Изготовитель
Место: |  |  |  | Ленинградская обл. 2023 | [12 empty] | Заказчик
Основной материал
№ | Марка материала |  |  |  |  | Группа |  |  |  | Условие доставки | [5 empty] | Толщина (мм) |  |  |  | Ø (мм) |  |  |  |  | Угол разделки |  |  | Примечание
[16 empty] | мин | макс |  |  | мин |  | макс.
1 | Амг 2,5 |  |  |  |  | ____ | [9 empty] | 3 | 3 |  |  | ___ |  | ____ |  |  | _____ |  |  | ________
2 | _____________ |  |  |  |  | ___ |  |  |  | ______________ | [5 empty] | __ | ___ |  |  | ___ |  | ___ |  |  | ___ |  |  | ________
Эскиз соединения | [17 empty] | Последовательность швов
S-S1 |  |  | b | [8 empty] | n | [5 empty] | К | [7 empty] | р. не более |  |  | g
|  |  | Номин. |  |  |  | Пред. Откл. | [10 empty] | Номин. |  |  |  | Пред. Откл. | [6 empty] | Номин. |  |  | Пред. Откл.
3 |  |  | 0 |  |  |  | +0,5 |  |  |  |  | От 0,5s до s | [5 empty] | 3 |  |  |  | +2 |  |  |  | 2 |  |  | ____ |  |  | ____
Тип соединения |  |  |  |  | Тип оборудования | [7 empty] | Подкладка |  |  |  | Одно/дву-сторонняя | [6 empty] | Слой |  |  | Способ прихваток |  |  | Сопло
У4 |  |  |  |  | пластина/пластина | [7 empty] | нет |  |  |  | односторонная | [6 empty] | 1 |  |  | 141 |  |  | №6 (стандартное)
Положение св. |  |  |  |  | Высота наплавки | [7 empty] | Угол горелки,° |  |  |  | Вид каплепереноса | [6 empty] | Ø W (мм) |  |  | Угол горелки |  |  | вылет эл. (мм)
нижнее |  |  |  |  | 3-5 | [7 empty] | ________ |  |  |  | _______ | [6 empty] | 2.4 |  |  | _______ |  |  | 5-8
Сварочный процесс
№ | Сварочный процесс |  |  | Защитный газ |  |  |  |  | Газ поддува |  |  |  | Материал присадки |  |  |  | Классификатор | [6 empty] | Сварочное оборудование |  |  |  |  | Колебания (мм) |  | примечание
1 | (РАД)141 |  |  | Аr |  |  |  |  | нет |  |  |  | Амг 5 | [10 empty] | Kemppi MasterTig MLS 2300 AC/DC |  |  |  |  | без колебаний |  | лицевой
Параметры сварки
№ прохода |  | Ø присадки |  |  | Процесс |  |  |  | Wfs (м/мин) | [5 empty] | Ток (А) | [5 empty] | Расход газа (л/мин) | [5 empty] | Напряжение (В) |  |  |  | V св. (мм/мин)
[9 empty] | Мин |  |  |  | Макс |  | Мин |  | Макс |  |  |  | Мин |  |  | Макс |  |  | Мин |  | Макс
1 |  | 1.6 |  |  | (РАД)141 |  |  |  | __ |  |  |  | ___ |  | 55 |  | 75 |  |  |  | 5 |  |  | 6 |  |  | ____ |  | ____ |  | _____
Доп.Инфо. |  | Проход №1 –Лицевой. Наклон электрода
1 |  | 2,4 |  |  | (РАД)141 |  |  |  | ___ |  |  |  | ___ |  | 100 |  | 120 |  |  |  | 7 |  |  | 8 |  |  | ____ |  | ____ |  | _______
Доп.Инфо. |  | Проход №1 –Лицевой. Наклон электрода
1 |  | 3,2 |  |  | (РАД)141 |  |  |  | ___ |  |  |  | ___ |  | 120 |  | 150 |  |  |  | 8 |  |  | 10 |  |  | ____ |  | ____ |  | _____
Доп.Инфо. |  | Проход №1 –Лицевой. Наклон электрода
Термообработка
Мин. темп. предварительного прогрева | [10 empty] | Макс. темп. между проходами | [7 empty] | Метод |  |  |  | _____________________
___________ | [10 empty] | _______________ | [7 empty] | ____
термообработка после сварки
Температура | [10 empty] | Продолжительность | [7 empty] | ____________________________
__________________ | [10 empty] | _________
Дополнительные требования и рекомендации
Сварка в один проход с присадочным материаллом. После сварки шов зачистки не подлежит.
ПЕРЕЧЕНЬ И ПОСЛЕДОВАТЕЛЬНОСТЬ ОПЕРАЦИЙ СБОРКИ И СВАРКИ
№ п/п |  | Операция | [6 empty] | Содержание операций
1 |  | Очистка | [6 empty] | Производим очистку околошовной зоны с лицевой стороны около 10 мм, с внутренней стороны до 10 мм. Очищаем от окалины, грязи, с послейдующим обезжириванием кромок.
2 |  | Подготовка Кромок | [6 empty] | _____________________________________________________
3 |  | Сборка | [6 empty] | Сборка производится с зазором согласно ГОСТУ 14806-80. Соединение У4. Зазор от 0 до +0,5 мм. Прихватки до 10 мм в количестве2 шт. по краям тем же способом и сварочным материалом, что и сварка.
4 |  | Сварка | [6 empty] | Сварка в один проход с присадочным материоллом.
Разработал | [8 empty] | Клименко Антон Александрович
Утвердил

## Тех.карта_Модуль Д_2
|  |  |  | № Тех.Карты: | [8 empty] | №1 Модуль Д: Д3
|  |  |  | Дата |  |  |  | 2023-03-08 | [5 empty] | Редакция | [9 empty] | Шифр
|  |  |  | Нормативные ссылки | [12 empty] | ГОСТ 14806-80
Разработал |  |  |  | Клименко А. А. | [12 empty] | Изготовитель
Место: |  |  |  | Ленинградская обл. 2023 | [12 empty] | Заказчик
Основной материал
№ | Марка материала |  |  |  |  | Группа |  |  |  | Условие доставки | [5 empty] | Толщина (мм) |  |  |  | Ø (мм) |  |  |  |  | Угол разделки |  |  | Примечание
[16 empty] | мин | макс |  |  | мин |  | макс.
1 | Амг 2,5 |  |  |  |  | ___ | [9 empty] | 3 | 3 |  |  | ___ |  | ___ |  |  | ____ |  |  | ________
2 | _____________ |  |  |  |  | ___ |  |  |  | ______________ | [5 empty] | __ | ___ |  |  | ___ |  | ___ |  |  | ___ |  |  | ________
Эскиз соединения | [17 empty] | Последовательность швов
S-S1 |  |  | b | [8 empty] | К | [5 empty] | e | [7 empty] | a, град +- 2 |  |  | g
|  |  | Номин. |  |  |  | Пред. Откл. |  |  |  |  | Номин. |  |  | Пред. Откл. |  |  | Номин. |  |  |  | Пред. Откл. | [6 empty] | Номин. |  |  | Пред. Откл.
3 |  |  | 0 |  |  |  | +1 |  |  |  |  | 3 |  |  | +2 |  |  | ____ |  |  |  | ____ |  |  |  | ___ |  |  | ___ |  |  | ____
Тип соединения |  |  |  |  | Тип оборудования | [7 empty] | Подкладка |  |  |  | Одно/дву-сторонняя | [6 empty] | Слой |  |  | Способ прихваток |  |  | Сопло
Т1 |  |  |  |  | пластина/пластина | [7 empty] | нет |  |  |  | односторонная | [6 empty] | 1 |  |  | 141 |  |  | №6 (стандартное)
Положение св. |  |  |  |  | Высота наплавки | [7 empty] | Угол горелки,° |  |  |  | Вид каплепереноса | [6 empty] | Ø W (мм) |  |  | Угол горелки |  |  | вылет эл. (мм)
нижнее |  |  |  |  | 3-5 | [7 empty] | ________ |  |  |  | _______ | [6 empty] | 2.4 |  |  | _______ |  |  | 5-8
Сварочный процесс
№ | Сварочный процесс |  |  | Защитный газ |  |  |  |  | Газ поддува |  |  |  | Материал присадки |  |  |  | Классификатор | [6 empty] | Сварочное оборудование |  |  |  |  | Колебания (мм) |  | примечание
1 | (РАД)141 |  |  | Аr |  |  |  |  | нет |  |  |  | АМг5 | [10 empty] | Kemppi MasterTig MLS 2300 AC/DC |  |  |  |  | без колебаний |  | лицевой
Параметры сварки
№ прохода |  | Ø присадки |  |  | Процесс |  |  |  | Wfs (м/мин) | [5 empty] | Ток (А) | [5 empty] | Расход газа (л/мин) | [5 empty] | Напряжение (В) |  |  |  | V св. (мм/мин)
[9 empty] | Мин |  |  |  | Макс |  | Мин |  | Макс |  |  |  | Мин |  |  | Макс |  |  | Мин |  | Макс
1 |  | 1.6 |  |  | (РАД)141 |  |  |  | ____ |  |  |  | ___ |  | 55 |  | 75 |  |  |  | 5 |  |  | 6 |  |  | ___ |  | ___ |  | _____
Доп.Инфо. |  | Проход №1 – Лицевой. Наклон электрода
1 |  | 2,4 |  |  | (РАД)141 |  |  |  | ____ |  |  |  | ___ |  | 100 |  | 120 |  |  |  | 7 |  |  | 8 |  |  | ____ |  | ___ |  | _______
Доп.Инфо. |  | Проход №1 – Лицевой. Наклон электрода
1 |  | 3,2 |  |  | (РАД)141 |  |  |  | ___ |  |  |  | ___ |  | 120 |  | 150 |  |  |  | 8 |  |  | 10 |  |  | ___ |  | ___ |  | _____
Доп.Инфо. |  | Проход №1 – Лицевой. Наклон электрода
Термообработка
Мин. темп. предварительного прогрева | [10 empty] | Макс. темп. между проходами | [7 empty] | Метод |  |  |  | _____________________
___________ | [10 empty] | _______________ | [7 empty] | ____
термообработка после сварки
Температура | [10 empty] | Продолжительность | [7 empty] | ____________________________
__________________ | [10 empty] | _________
Дополнительные требования и рекомендации
Сварка в один проход с присадочным материаллом. После сварки шов зачистки не подлежит.
ПЕРЕЧЕНЬ И ПОСЛЕДОВАТЕЛЬНОСТЬ ОПЕРАЦИЙ СБОРКИ И СВАРКИ
№ п/п |  | Операция | [6 empty] | Содержание операций
1 |  | Очистка | [6 empty] | Производим очистку околошовной зоны с лицевой стороны около 10 мм, с внутренней стороны до 10 мм. Очищаем от окалины, грязи, с послейдующим обезжириванием кромок.
2 |  | Подготовка Кромок | [6 empty] | _____________________________________________________
3 |  | Сборка | [6 empty] | Сборка производится с зазором согласно ГОСТУ 14806-80. Соединение Т1. Зазор от 0 до +1 мм. Прихватки сторца изделия в количестве 2 шт. и по центру с тыльной стороны не более 15мм, тем же способом и сварочным материалом, что и сварка.
4 |  | Сварка | [6 empty] | Сварка в один проход с присадочным материоллом.
Разработал | [8 empty] | Клименко Антон Александрович
Утвердил